## Données
Forgé - P280GH (1.0426) - NF EN 10222-2 |  | 50 | 480 | 350
t ≤ 35 |  | Tamb | Tserv | Texcep
Forgé P280GH | -> Valeur retournée

## Gestion
Matière | Onglet
Plat - P265GH (1.0426) - NF EN 10028-2 | Plat P265GH
Moulé - GP280GH (1.0625) - NF EN 10213 | Moulé GP280GH
Moulé - G17CrMo5-5 (1.7357) - NF EN 10213 | Moulé G17CrMo5-5
Moulé - G17CrMo9-10 (1.7379) - NF EN 10213 | Moulé G17CrMo9-10
Moulé - GX5CrNiMo19-11-2 (1.4408) - NF EN 10213 | Moulé GX5CrNiMo19-11-2
Forgé - P280GH (1.0426) - NF EN 10222-2 | Forgé P280GH

## Plat P265GH
Matière 01 |  |  | Facteurs de sécurité - Aciers et aciers moulés NF EN 12516-2+A1 - §6 - Tableau 2 |  |  |  | Conception |  | f = Min (Rp0,2/t / 1,5 ; Rm/20 / 2,4) |  |  | f_Conception_Service |  |  | 0 |  | f_Conception_Exceptionnelle |  |  |  | 0
[7 empty] | Fluage |  | f = Rm/100000t / 1,5 |  |  | f_Fluage_Service |  |  | 28 |  | f_Fluage_Exceptionnelle |  |  |  | 28
Acier | [6 empty] | Essai / Assemblage |  | f = Rp0,2/20 / 1,05 |  |  | f_Essai/Assemblage_Service |  |  | 170.4762 |  | f_Essai/Assemblage_Exceptionnelle |  |  |  | 170.4762
|  |  | Interpolation linéaire p = fa+(fb-fa).[(x-a)/(b-a)] |  |  | Ta | Ts- | Ts | Ts+ | TeInf | Te | TeSup
[6 empty] | 50 |  | 480 |  |  | 350
[6 empty] | Rp0,2/20 | Rp0,2/tcsInf | Rp0,2/tcs | Rp0,2/tcsSup | Rp0,2/tceInf | Rp0,2/tce | Rp0,2/tceSup
179
[6 empty] | Rm/20 | Rm/100000tcsInf | Rm/100000tcs | Rm/100000tcsSup | Rm/100000tcsInf | Rm/100000tcs | Rm/100000tcsSup
[6 empty] | 390 |  | 42 |  |  | 42
| Rp0.2 à température (°C) | [9 empty] | Rm à température (°C) - Fluage (100000h)
Epaisseur | 50 | 100 | 150 | 200 | 250 | 300 | 350 | 400 | Rm/20 |  | 380 | 390 | 400 | 410 | 420 | 430 | 440 | 450 | 460 | 470 | 480
t ≤ 16 | 256 | 241 | 223 | 205 | 188 | 173 | 160 | 150 | 410 |  | 165 | 148 | 132 | 118 | 103 | 91 | 79 | 69 | 59 | 50 | 42
16 < t ≤ 40 | 247 | 232 | 215 | 197 | 181 | 166 | 154 | 145 | 410
40 < t ≤ 60 | 237 | 223 | 206 | 190 | 174 | 160 | 148 | 139 | 410
60 < t ≤ 100 | 208 | 196 | 181 | 167 | 153 | 140 | 130 | 122 | 410
100 < t ≤ 150 | 193 | 182 | 169 | 155 | 142 | 130 | 121 | 114 | 400
150 < t ≤ 250 | 179 | 168 | 156 | 143 | 131 | 121 | 112 | 105 | 390
Lancer Test de calcul des contraintes

## Moulé GP280GH
Matière 02 |  |  | Facteurs de sécurité - Aciers et aciers moulés NF EN 12516-2+A1 - §6 - Tableau 2 |  |  |  | Conception |  | f = Min (Rp0,2/t / 1,5 ; Rm/20 / 2,4) |  |  | f_Conception_Service | 0 | f_Conception_Exceptionnelle | 113.3333
[7 empty] | Fluage |  | f = Rm/100000t / 1,5 |  |  | f_Fluage_Service | 50 | f_Fluage_Exceptionnelle | 0
Acier | [6 empty] | Essai / Assemblage |  | f = Rp0,2/20 / 1,05 |  |  | f_Essai/Assemblage_Service | 266.6667 | f_Essai/Assemblage_Exceptionnelle | 266.6667
|  |  | Interpolation linéaire p = fa+(fb-fa).[(x-a)/(b-a)] |  |  | Ta | Ts- | Ts | Ts+ | TeInf | Te | TeSup
[6 empty] | 50 |  | 480 |  |  | 350
[6 empty] | Rp0,2/20 | Rp0,2/tcsInf | Rp0,2/tcs | Rp0,2/tcsSup | Rp0,2/tceInf | Rp0,2/tce | Rp0,2/tceSup
[6 empty] | 280 |  |  |  |  | 170
[6 empty] | Rm/20 | Rm/100000tcsInf | Rm/100000tcs | Rm/100000tcsSup | Rm/100000tcsInf | Rm/100000tcs | Rm/100000tcsSup
[6 empty] | 480 |  | 75
| Rp0.2 à température (°C) | [8 empty] | Rm à température (°C) - Fluage (100000h)
Epaisseur | 50 | 100 | 200 | 300 | 350 | 400 | 450 | Rm/20 |  | 400 | 450 | 500
Toutes | 280 | 250 | 220 | 190 | 170 | 160 | 150 | 480 |  | 165 | 85 | 75
Lancer Test de calcul des contraintes

## Moulé G17CrMo5-5
Matière 03 |  |  | Facteurs de sécurité - Aciers et aciers moulés NF EN 12516-2+A1 - §6 - Tableau 2 |  |  |  | Conception |  | f = Min (Rp0,2/t / 1,5 ; Rm/20 / 2,4) |  |  | f_Conception_Service |  |  | 116.6667 | f_Conception_Exceptionnelle | 143.3333
[7 empty] | Fluage |  | f = Rm/100000t / 1,5 |  |  | f_Fluage_Service |  |  | 0 | f_Fluage_Exceptionnelle | 0
Acier faiblement allié | [6 empty] | Essai / Assemblage |  | f = Rp0,2/20 / 1,05 |  |  | f_Essai/Assemblage_Service |  |  | 300 | f_Essai/Assemblage_Exceptionnelle | 300
|  |  | Interpolation linéaire p = fa+(fb-fa).[(x-a)/(b-a)] |  |  | Ta | Ts- | Ts | Ts+ | TeInf | Te | TeSup
[6 empty] | 50 |  | 480 |  |  | 350
[6 empty] | Rp0,2/20 | Rp0,2/tcsInf | Rp0,2/tcs | Rp0,2/tcsSup | Rp0,2/tceInf | Rp0,2/tce | Rp0,2/tceSup
[6 empty] | 315 |  | 175 |  |  | 215
[6 empty] | Rm/20 | Rm/100000tcsInf | Rm/100000tcs | Rm/100000tcsSup | Rm/100000tcsInf | Rm/100000tcs | Rm/100000tcsSup
490
| Rp0.2 à température (°C) | [10 empty] | Rm à température (°C) - Fluage (100000h)
Epaisseur | 50 | 100 | 200 | 300 | 350 | 400 | 450 | 500 | 550 | Rm/20 |  | 400 | 450 | 500 | 550
Toutes | 315 | 315 | 250 | 230 | 215 | 200 | 190 | 175 | 160 | 490 |  | 370 | 244 | 117 | 55
Lancer Test de calcul des contraintes

## Moulé G17CrMo9-10
Matière 04 |  |  | Facteurs de sécurité - Aciers et aciers moulés NF EN 12516-2+A1 - §6 - Tableau 2 |  |  |  | Conception |  | f = Min (Rp0,2/t / 1,5 ; Rm/20 / 2,4) |  |  | f_Conception_Service |  |  | 0 |  | f_Conception_Exceptionnelle | 220
[7 empty] | Fluage |  | f = Rm/100000t / 1,5 |  |  | f_Fluage_Service |  |  | 21.33333 |  | f_Fluage_Exceptionnelle | 0
Acier faiblement allié | [6 empty] | Essai / Assemblage |  | f = Rp0,2/20 / 1,05 |  |  | f_Essai/Assemblage_Service |  |  | 380.9524 |  | f_Essai/Assemblage_Exceptionnelle | 380.9524
|  |  | Interpolation linéaire p = fa+(fb-fa).[(x-a)/(b-a)] |  |  | Ta | Ts- | Ts | Ts+ | TeInf | Te | TeSup
[6 empty] | 50 |  | 480 |  |  | 350
[6 empty] | Rp0,2/20 | Rp0,2/tcsInf | Rp0,2/tcs | Rp0,2/tcsSup | Rp0,2/tceInf | Rp0,2/tce | Rp0,2/tceSup
[6 empty] | 400 |  |  |  |  | 330
[6 empty] | Rm/20 | Rm/100000tcsInf | Rm/100000tcs | Rm/100000tcsSup | Rm/100000tcsInf | Rm/100000tcs | Rm/100000tcsSup
[6 empty] | 590 |  | 32
| Rp0.2 à température (°C) | [10 empty] | Rm à température (°C) - Fluage (100000h)
Epaisseur | 50 | 100 | 200 | 300 | 350 | 400 | 450 | 500 | 550 | Rm/20 |  | 400 | 450 | 500 | 550 | 600
Toutes | 400 | 400 | 355 | 345 | 330 | 315 | 305 | 280 | 240 | 590 |  | 334 | 204 | 120 | 68 | 32
Lancer Test de calcul des contraintes

## Moulé GX5CrNiMo19-11-2
Matière 05 |  |  | Facteurs de sécurité - Aciers et aciers moulés NF EN 12516-2+A1 - §6 - Tableau 2 |  |  |  | Conception |  | f = Min (Rp0,2/t / 1,5 ; Rm/20 / 2,4) |  |  | f_Conception_Service |  | 0 | f_Conception_Exceptionnelle | 73.33333
[7 empty] | Fluage |  | f = Rm/100000t / 1,5 |  |  | f_Fluage_Service |  | 21.33333 | f_Fluage_Exceptionnelle | 0
Acier austénitique | [6 empty] | Essai / Assemblage |  | f = Rp0,2/20 / 1,05 |  |  | f_Essai/Assemblage_Service |  | 380.9524 | f_Essai/Assemblage_Exceptionnelle | 380.9524
|  |  | Interpolation linéaire p = fa+(fb-fa).[(x-a)/(b-a)] |  |  | Ta | Ts- | Ts | Ts+ | TeInf | Te | TeSup
[6 empty] | 50 |  | 480 |  | 300 | 350 | 400
[6 empty] | Rp0,2/20 | Rp0,2/tcsInf | Rp0,2/tcs | Rp0,2/tcsSup | Rp0,2/tceInf | Rp0,2/tce | Rp0,2/tceSup
[6 empty] | 400 |  |  |  | 115 | 110 | 105
[6 empty] | Rm/20 | Rm/100000tcsInf | Rm/100000tcs | Rm/100000tcsSup | Rm/100000tcsInf | Rm/100000tcs | Rm/100000tcsSup
[6 empty] | 440 |  | 32
| Rp0.2 à température (°C) | [6 empty] | Rm à température (°C) - Fluage (100000h)
Epaisseur | 50 | 100 | 200 | 300 | 400 | Rm/20 |  | 400 | 450 | 500 | 550 | 600 | <------ A discuter
Toutes | 400 | 170 | 135 | 115 | 105 | 440 |  | 334 | 204 | 120 | 68 | 32
Lancer Test de calcul des contraintes

## Forgé P280GH
Matière 06 |  |  | Facteurs de sécurité - Aciers et aciers moulés NF EN 12516-2+A1 - §6 - Tableau 2 |  |  |  | Conception |  | f = Min (Rp0,2/t / 1,5 ; Rm/20 / 2,4) |  |  | f_Conception_Service |  |  | 0 |  | f_Conception_Exceptionnelle |  |  |  | 113.3333
[7 empty] | Fluage |  | f = Rm/100000t / 1,5 |  |  | f_Fluage_Service |  |  | 36.66667 |  | f_Fluage_Exceptionnelle |  |  |  | 0
Acier | [6 empty] | Essai / Assemblage |  | f = Rp0,2/20 / 1,05 |  |  | f_Essai/Assemblage_Service |  |  | 266.6667 |  | f_Essai/Assemblage_Exceptionnelle |  |  |  | 266.6667
|  |  | Interpolation linéaire p = fa+(fb-fa).[(x-a)/(b-a)] |  |  | Ta | Ts- | Ts | Ts+ | TeInf | Te | TeSup
[6 empty] | 50 |  | 480 |  |  | 350
[6 empty] | Rp0,2/20 | Rp0,2/tcsInf | Rp0,2/tcs | Rp0,2/tcsSup | Rp0,2/tceInf | Rp0,2/tce | Rp0,2/tceSup
[6 empty] | 280 |  |  |  |  | 170
[6 empty] | Rm/20 | Rm/100000tcsInf | Rm/100000tcs | Rm/100000tcsSup | Rm/100000tcsInf | Rm/100000tcs | Rm/100000tcsSup
[6 empty] | 460 |  | 55
| Rp0.2 à température (°C) | [9 empty] | Rm à température (°C) - Fluage (100000h)
Epaisseur | 50 | 100 | 150 | 200 | 250 | 300 | 350 | 400 | Rm/20 |  | 380 | 390 | 400 | 410 | 420 | 430 | 440 | 450 | 460 | 470 | 480
t ≤ 35 | 280 | 250 | 235 | 225 | 205 | 185 | 170 | 155 | 460 |  | 227 | 203 | 179 | 157 | 136 | 117 | 100 | 85 | 73 | 63 | 55
35 < t ≤ 160 | 255 | 210 | 200 | 195 | 185 | 170 | 155 | 135 | 460
Lancer Test de calcul des contraintes