## ACCEUIL
http://forum.excel-pratique.com/excel/aide-pour-recuperer-une-liste-dans-sune-fonction-si-t37676.html
Selectioner une catégorie

## BT
TISI10.1
Courbes de sensibilité temoins BT
btqual
| Choisir une recette |  | cible recette
|  |  | 727.2 | °C | 4 | Ω/sq
| Mesure RS sur wafer |  | Résultat calculée sur la courbe
| 3.8 |  | 728.5161
| Recette a coriger de : | 1.316129
Trait 1
|  |  |  | 0 | 728.5161
|  |  |  | 3.8 | 728.5161
Trait 2
|  |  |  | 3.8 | 0
|  |  |  | 3.8 | 728.5161
|  |  |  | X Min | 1.535
|  |  |  | X Max | 6.52

## HT
Courbes de sensibilité temoins HT
btqual

## DATA
| Courbe moyenne Basse temp |  |  | Courbe moyenne Haute Temp | Recette BT | Target rs | Target temp | Recette HT
[5 empty] | BTQUAL.1 | 3.8 | 728.5
[5 empty] | BAAR10.1 | 6.1 | 700.7
763 | 1.516165 | 753 | 1.535 |  | TISI10.1 | 4 | 727.2
753 | 1.532871 | 752 | 1.54 |  | FORM10.1 | 4 | 727.2
743 | 1.794216 | 751 | 1.55 |  | TISI50.5 | 2.1 | 739.4
738 | 2.324004 | 750 | 1.56 |  | FORM30.3 | 4.8 | 720.8
733 | 3.105592 | 749 | 1.58 |  | FORM50.5 | 2.6 | 735.5
729 | 3.774798 | 748 | 1.6
723 | 4.642496 | 747 | 1.63
718 | 5.148663 | 746 | 1.66
713 | 5.529484 | 745 | 1.7
703 | 5.992343 | 744 | 1.75
|  | 743 | 1.8
|  | 742 | 1.87
|  | 741 | 1.95
|  | 740 | 2.035 |  | Zones nommées
757 | 1.552941 | 739 | 2.15 |  | Base | =DATA!$L$3:$O$9
747 | 1.604412 | 738 | 2.26 |  | CoefDir | =(INDEX(Serie_Y;EQUIV(X_Cible;Serie_X;1)+1)-INDEX(Serie_Y;EQUIV(X_Cible;Serie_X;1)))/(INDEX(Serie_X;EQUIV(X_Cible;Serie_X;1)+1)-INDEX(Serie_X;EQUIV(X_Cible;Serie_X;1)))
737 | 2.296231 | 737 | 2.38 |  | EstExact | =NON(ESTNA(EQUIV(X_Cible;Serie_X;0)))
732 | 3.134902 | 736 | 2.52 |  | recettebt | =DATA!$L$3:$L$8
727 | 3.97179 | 735 | 2.67 |  | Serie_X | =DATA!$D$5:$D$71
717 | 5.153739 | 734 | 2.84 |  | Serie_Y | =DATA!$C$5:$C$71
712 | 5.571988 | 733 | 3.03 |  | X_Cible | =BT!$C$23
707 | 5.807106 | 732 | 3.2 |  | Y_Calc | =SI(EstExact;INDEX(Serie_Y;EQUIV(X_Cible;Serie_X;0));INDEX(Serie_Y;EQUIV(X_Cible;Serie_X;1))+(X_Cible-INDEX(Serie_X;EQUIV(X_Cible;Serie_X;1)))*CoefDir)
697 | 6.248429 | 731 | 3.38
687 | 6.51901 | 730 | 3.56
|  | 729 | 3.725
|  | 728 | 3.88
|  | 727 | 4.03
|  | 726 | 4.16
|  | 725 | 4.3
|  | 724 | 4.43
|  | 723 | 4.56
|  | 722 | 4.675
|  | 721 | 4.78
|  | 720 | 4.89
|  | 719 | 5
|  | 718 | 5.1
|  | 717 | 5.2
|  | 716 | 5.29
|  | 715 | 5.375
|  | 714 | 5.45
|  | 713 | 5.52
|  | 712 | 5.58
|  | 711 | 5.63
|  | 710 | 5.68
|  | 709 | 5.721
|  | 708 | 5.762
|  | 707 | 5.81
|  | 706 | 5.847
|  | 705 | 5.9
|  | 704 | 5.942
|  | 703 | 5.99
|  | 702 | 6.04
|  | 701 | 6.085
|  | 700 | 6.13
|  | 699 | 6.17
|  | 698 | 6.21
|  | 697 | 6.25
|  | 696 | 6.28
|  | 695 | 6.31
|  | 694 | 6.34
|  | 693 | 6.37
|  | 692 | 6.395
|  | 691 | 6.42
|  | 690 | 6.45
|  | 689 | 6.47
|  | 688 | 6.49
|  | 687 | 6.52