## Liste des joints soudés
Etabli: |  |  |  | Numéro de l'assemblage soudé:
Contrôlé: |  |  |  | Nom de l'assemblage soudé:
Approuvé: |  |  |  | Type et groupe:
|  | Date | Nom | Entreprise: Scheuchzer SA, ch. de Cudrex 1-4, 1030 Bussigny-près-Lausanne (CL 1 selon EN 15085-2)
Repère de la soudure | Longueur [mm] | Type de joint | Classe de perf. / Classe de contrôle (EN 15085) | Produit d'apport / gaz de protection (désignation normalisée) | DMOS à utiliser (méthodes) | Remarques
21
3
4
9
18
45

## Critères (hidden)
Type de joint | Classe de performance | Produit d'apport / gaz de protection (désignation normaliée)
Soudure d'angle | CP A / CT 1 | Fil plein (procédé 135): EN ISO 14341-A: G4Si1 / EN ISO 14175-M21-ArC-18
II | CP B / CT 2 | Electrode (procédé 111): EN ISO 2560-A: E 38 3 B 12 H10
V | CP C1 / CT 2
double V | CP C2 / CT 3
½ V | CP C3 / CT 4
double ½ V | CP D / CT 4
Y
double Y
½ Y
double ½ Y