## Lancer
Lancer Smart Toe
Lancer EasyClip
Lancer X-Fuse

## Copie
Désignation implant | Référence | N° de lot - Coulée | Date | Traitement | Test01 Test02 Fab | Méthode | Visa | Effet SE Mesure Avant Ouverture (mm) | Effet SE Mesure après Ouverture (mm) | Effet SE en mm J-I) | F1 (N) | O1 (mm) | F2 (N) | O2 (mm) | F3 (N) | O3 (mm) | F4 (N) | O4 (mm) | F5 (N) | O5 (mm) | F6 (N) | O6 (mm) | F7 (N) | O7 (mm) | F8 (N) | O8 (mm) | F9 (N) | O9 (mm) | F10 (N) | O10 (mm) | F11 (N) | O11 (mm) | F12 (N) | O12 (mm) | F13 (N) | O13 (mm) | F14 (N) | O14 (mm) | F15 (N) | O15 (mm) | F16 (N) | O16 (mm) | F17 (N) | O17 (mm) | F18 (N) | O18 (mm) | F19 (N) | O19 (mm) | F20 (N) | O20 (mm)
EZB10-19-16 | 400286P1019 | 178079-0893A | 2017-08-16 | 8min à 500°C | Test01 | EZ-10 vA | S. Dusson | 0.84 | 0.9 | 0.06 | 125.29 | 9.1 | 88.72 | 9.02 | 63.5 | 8.84 | 57.01 | 8.74 | 53.62 | 8.64 | 50.64 | 8.54 | 48.74 | 8.43 | 46.73 | 8.33 | 45.39 | 8.23 | 44.28 | 8.13 | 42.82 | 8.03 | 42.39 | 7.92 | 39.35 | 7.83 | 26.97 | 7.73 | 0 | 7.55
EZB10-19-16 | 400286P1019 | 178079-0893A | 2017-08-16 | 8min à 500°C | FAB | EZ-10 vA | S. Dusson | 0.83 | 0.91 | 0.08 | 127.31 | 9.1 | 89.48 | 9 | 73.68 | 8.91 | 63.64 | 8.81 | 57.82 | 8.71 | 53.87 | 8.62 | 52.51 | 8.52 | 50.3 | 8.42 | 48.69 | 8.32 | 47.42 | 8.22 | 46.63 | 8.12 | 44.5 | 8.02 | 44.2 | 7.91 | 38.29 | 7.81 | 23.2 | 7.72 | 0 | 7.58
EZM10-10-10 | 400288P1000 | 178088-0926A | 2017-09-13 | 7 min à 500°C | test 01 | EZ-10 vA | P. Pino | 4.1 | 4.15 | 0.05 | 132.69 | 9.1 | 91.14 | 9.01 | 75.48 | 8.91 | 65.42 | 8.81 | 58.8 | 8.71 | 54.04 | 8.62 | 50.41 | 8.52 | 50.65 | 8.42 | 47.3 | 8.33 | 45.81 | 8.22 | 45.17 | 8.13 | 44.08 | 8.03 | 44.28 | 7.92 | 39.62 | 7.82 | 25.9 | 7.72 | 0 | 7.57
EZM10-10-10 | 400288P1000 | 178088-0926A | 2017-09-13 | 7 min à 500°c | fab | EZ-10 vA | P. Pino | 4.06 | 4.22 | 0.16 | 134.3 | 9.1 | 93.73 | 9.01 | 78.33 | 8.91 | 68.51 | 8.81 | 62.63 | 8.71 | 58.05 | 8.62 | 55.92 | 8.52 | 53.16 | 8.42 | 51.16 | 8.32 | 49.88 | 8.22 | 49.77 | 8.12 | 47.99 | 8.02 | 47.88 | 7.91 | 40.36 | 7.81 | 25.8 | 7.72 | 0 | 7.55
EZM10-10-10 | 400288P1000 | 178089-0926A | 2017-09-13 | 7 min à 500°C | test 01 | EZ-10 vA | P. Pino | 4.06 | 4.1 | 0.04 | 126.67 | 9.1 | 85.24 | 9 | 71.21 | 8.9 | 62.68 | 8.81 | 56.95 | 8.71 | 52.65 | 8.61 | 49.14 | 8.51 | 48.07 | 8.41 | 47.12 | 8.3 | 45.99 | 8.21 | 45.13 | 8.11 | 44.16 | 8.01 | 41.23 | 7.91 | 27.67 | 7.81 | 8.97 | 7.71 | 0 | 7.63
EZM10-10-10 | 400288P1000 | 178089-0926A | 2017-09-13 | 7 min à 500°C | test fab | EZ-10 vA | P. Pino | 4.1 | 4.18 | 0.08 | 140.24 | 9.1 | 94.17 | 9 | 78.34 | 8.9 | 68.33 | 8.8 | 61.74 | 8.7 | 57 | 8.61 | 53.24 | 8.51 | 51.15 | 8.41 | 49.94 | 8.31 | 48.54 | 8.21 | 45.33 | 8.11 | 42.74 | 8.01 | 47.05 | 7.92 | 36.66 | 7.82 | 19.8 | 7.72 | 0 | 7.57
EZM10-10-10 | 400288P1000 | 178090-0926A | 2017-09-14 | 7 min à 500°C | test 01 | EZ-10 vA | P. Pino | 4.02 | 4.13 | 0.11 | 130.13 | 9.1 | 88.62 | 9.01 | 74.06 | 8.91 | 64.48 | 8.8 | 57.85 | 8.7 | 54.05 | 8.6 | 51.19 | 8.5 | 49.5 | 8.4 | 48.22 | 8.3 | 47.38 | 8.2 | 47.05 | 8.11 | 46.95 | 8.01 | 47.2 | 7.91 | 38.31 | 7.81 | 21.2 | 7.71 | 0 | 7.59
EZM10-10-10 | 400288P1000 | 178090-0926A | 2017-09-14 | 7 min à 500°C | fab | EZ-10 vA | P. Pino | 4.01 | 4.09 | 0.08 | 137.24 | 9.1 | 94.21 | 9.01 | 78.7 | 8.91 | 69.1 | 8.81 | 62.79 | 8.71 | 58.32 | 8.61 | 54.81 | 8.51 | 53.36 | 8.42 | 51.23 | 8.32 | 49.7 | 8.22 | 49.31 | 8.12 | 50.86 | 8.01 | 47.99 | 7.92 | 37.36 | 7.82 | 20.2 | 7.72 | 0 | 7.57
EZB10-19-16 | 400286P1019 | 179729-M0001 | 2017-09-20 | 7 min à 500°C | test 01 | EZ-10 vA | P. Pino | 0.98 | 1 | 0.02 | 136.43 | 9.1 | 91.05 | 9.02 | 76.29 | 8.93 | 66.45 | 8.83 | 55.57 | 8.64 | 52.25 | 8.54 | 49.38 | 8.44 | 47.74 | 8.34 | 46.71 | 8.24 | 46.06 | 8.15 | 45.55 | 8.05 | 43.38 | 7.96 | 41.85 | 7.87 | 34.06 | 7.76 | 19.89 | 7.65 | 0 | 7.49
EZB10-19-16 | 400286P1019 | 179729-M0001 | 2017-09-20 | 7 min à 500°C | fab | EZ-10 vA | P. Pino | 0.82 | 0.99 | 0.17 | 139.5 | 9.1 | 79.74 | 8.95 | 69.63 | 8.86 | 62.6 | 8.75 | 56.9 | 8.65 | 54.01 | 8.55 | 52.27 | 8.44 | 50.76 | 8.34 | 49.6 | 8.24 | 47.48 | 8.14 | 45.31 | 8.04 | 44.79 | 7.94 | 44.51 | 7.82 | 31.95 | 7.73 | 14.75 | 7.61 | 0 | 7.49
EZB10-15-13 | 400286P1015 | 179788-M0001 | 2017-09-27 | 8 min à 500°C | test01 | EZ-10 vA | P. Pino | 2.42 | 2.48 | 0.06 | 124.54 | 9.1 | 86.14 | 9 | 71.15 | 8.89 | 62.21 | 8.79 | 56.59 | 8.69 | 52.76 | 8.59 | 49.59 | 8.49 | 49.13 | 8.39 | 47.38 | 8.29 | 46.73 | 8.18 | 46.67 | 8.08 | 46.4 | 7.98 | 42.33 | 7.88 | 31.01 | 7.78 | 14.17 | 7.69 | 0 | 7.61
EZB10-15-13 | 400286P1015 | 179788-M0001 | 2017-09-27 | 8 min à 500°C | fab | EZ-10 vA | P. Pino | 2.41 | 2.5 | 0.09 | 137.23 | 9.1 | 95.45 | 9 | 78.52 | 8.89 | 68.3 | 8.79 | 62.36 | 8.69 | 58.36 | 8.59 | 55.27 | 8.49 | 52.75 | 8.39 | 50.49 | 8.29 | 51.11 | 8.18 | 50.75 | 8.08 | 48.66 | 7.98 | 49.96 | 7.9 | 39.76 | 7.8 | 22.42 | 7.69 | 0 | 7.57
EZB10-22-20 | 400286P1022 | 17A456-M0001 | 2017-03-10 | 8 min à 500°C | test01 | EZ-10 vA | P. Pino | 0.8 | 0.81 | 0.01 | 126.9 | 9.1 | 87.1 | 8.99 | 73.35 | 8.89 | 63.28 | 8.78 | 56.62 | 8.66 | 52.36 | 8.54 | 49.14 | 8.44 | 46.79 | 8.34 | 44.72 | 8.24 | 43.92 | 8.14 | 42.17 | 8.05 | 39.59 | 7.95 | 21.56 | 7.83 | 0 | 7.67
EZB10-22-20 | 400286P1022 | 17A456-M0001 | 2017-03-10 | 8 min à 500°C | fab | EZ-10 vA | P. Pino | 0.8 | 0.85 | 0.05 | 122 | 9.1 | 77.03 | 8.99 | 63.92 | 8.88 | 56.26 | 8.77 | 51.1 | 8.67 | 47.22 | 8.57 | 44.36 | 8.47 | 42.13 | 8.37 | 39.49 | 8.27 | 36.05 | 8.17 | 15.63 | 8.04 | 0 | 7.9
EZM10-10-10 | 400288P1000 | 17A550-0926A | 2017-10-10 | 7 min à 500°C | test | EZ-10 vA | P. Pino | 3.92 | 3.99 | 0.07 | 118.02 | 9.1 | 80.78 | 8.98 | 68.66 | 8.88 | 61.14 | 8.77 | 55.55 | 8.67 | 51.85 | 8.56 | 49.55 | 8.45 | 48.14 | 8.35 | 47.71 | 8.25 | 43.94 | 8.15 | 31.43 | 8.05 | 14.31 | 7.94 | 0 | 7.82
EZM10-10-10 | 400288P1000 | 17A550-0926A | 2017-10-10 | 7 min à 500°C | fab | EZ-10 vA | P. Pino | 3.9 | 4 | 0.1 | 120.97 | 9.1 | 83.26 | 9 | 72.23 | 8.9 | 65.13 | 8.79 | 60.75 | 8.68 | 57.14 | 8.57 | 53.26 | 8.47 | 50.54 | 8.37 | 48.22 | 8.27 | 35.59 | 8.17 | 17.14 | 8.07 | 0 | 7.94
EZM10-10-10 | 400288P1000 | 17A551-0926A | 2017-10-10 | 7min à 500°C | Test01 | EZ-10 vA | N. Larrieu | 3.98 | 3.99 | 0.01 | 130.19 | 9.1 | 86.25 | 8.98 | 71.86 | 8.85 | 63.9 | 8.73 | 58.26 | 8.62 | 53.94 | 8.51 | 51.81 | 8.4 | 49.21 | 8.29 | 47.69 | 8.18 | 47.24 | 8.09 | 45.88 | 7.99 | 45.56 | 7.89 | 35.8 | 7.8 | 18.16 | 7.69 | 0 | 7.58
EZM10-10-10 | 400288P1000 | 17A551-0926A | 2017-10-10 | 7min à 500°C | Fab | EZ-10 vA | N. Larrieu | 4.01 | 4.06 | 0.05 | 127.72 | 9.1 | 84.82 | 8.99 | 71.39 | 8.87 | 63.14 | 8.76 | 57.64 | 8.66 | 52.98 | 8.55 | 50.33 | 8.44 | 47.7 | 8.32 | 46.71 | 8.2 | 45.74 | 8.1 | 44.85 | 8.01 | 44.88 | 7.91 | 38.08 | 7.82 | 23.06 | 7.71 | 0 | 7.55
EZB10-15-13 | 400286P1015 | 17A558-M0001 | 2017-11-10 | 8min à 500°C | Test01 | EZ-10 vA | N. Larrieu | 2.36 | 2.37 | 0.01 | 129.54 | 9.1 | 86.54 | 9 | 71.85 | 8.9 | 62.29 | 8.79 | 56.07 | 8.67 | 51.95 | 8.56 | 48.64 | 8.45 | 46.61 | 8.34 | 45.5 | 8.23 | 44.17 | 8.13 | 42.57 | 7.94 | 42.02 | 7.83 | 35.05 | 7.73 | 17.25 | 7.62 | 0 | 7.5
EZB10-15-13 | 400286P1015 | 17A559-M0001 | 2017-10-16 | 8 min a 500°C | test 01 | EZ-10 vA | J. Breton | 2.36 | 2.38 | 0.02 | 130.22 | 9.1 | 89.91 | 9.01 | 75.07 | 8.91 | 65.01 | 8.81 | 58.74 | 8.71 | 54.81 | 8.61 | 53.38 | 8.51 | 51.29 | 8.41 | 49.35 | 8.31 | 47.6 | 8.21 | 46.89 | 8.11 | 44.37 | 8.01 | 44.09 | 7.91 | 36.83 | 7.81 | 22.05 | 7.71 | 0 | 7.58
EZB10-15-13 | 400286P1015 | 17A559-M0001 | 2017-10-16 | 8 min a 500°C | fab | EZ-10 vA | J. Breton | 2.3 | 2.34 | 0.04 | 133.69 | 9.1 | 94.3 | 8.99 | 77.82 | 8.88 | 68.35 | 8.77 | 62.68 | 8.67 | 58.58 | 8.57 | 56.59 | 8.47 | 54.94 | 8.38 | 53.81 | 8.27 | 52.91 | 8.17 | 51 | 8.07 | 50.42 | 7.98 | 44.96 | 7.88 | 31.94 | 7.78 | 14.21 | 7.68 | 0 | 7.57
EZB10-17-15 | 400286P1017 | 17A459-0891A | 16.10.2017 | 8 min a 500°C | test 01 | EZ-10 vA | J. Breton | 1.35 | 1.38 | 0.03 | 123.41 | 9.1 | 83.52 | 8.99 | 66.49 | 8.88 | 56.97 | 8.77 | 51.13 | 8.67 | 47.39 | 8.57 | 45.74 | 8.48 | 43.47 | 8.38 | 41.38 | 8.28 | 40.77 | 8.17 | 39.26 | 8.08 | 37.85 | 7.98 | 37.01 | 7.88 | 31.85 | 7.78 | 16.67 | 7.68 | 0 | 7.58
EZB10-17-15 | 400286P1017 | 17A459-0891A | 16.10.2017 | 8 min a 500°C | fab | EZ-10 vA | J. Breton | 1.33 | 1.35 | 0.02 | 122.11 | 9.1 | 84.02 | 8.99 | 68.18 | 8.88 | 59.03 | 8.77 | 54.86 | 8.68 | 50.97 | 8.57 | 47.89 | 8.47 | 45.16 | 8.37 | 43.05 | 8.27 | 41.48 | 8.17 | 40.42 | 8.07 | 39.76 | 7.97 | 37.72 | 7.87 | 27.85 | 7.77 | 10.15 | 7.68 | 0 | 7.61
EZB10-20-17 | 400286P1020 | 17A607-M0001 | 18.10.2017 | 8 min a 500°C | test 01 | EZ-10 vA | J. Breton | 1.99 | 2.04 | 0.05 | 123.65 | 9.1 | 87.84 | 9.01 | 74.11 | 8.91 | 64.8 | 8.82 | 58.79 | 8.72 | 54.25 | 8.62 | 50.32 | 8.51 | 47.21 | 8.41 | 47.41 | 8.32 | 46.11 | 8.22 | 43.61 | 8.11 | 43.67 | 8.01 | 35.71 | 7.91 | 19.78 | 7.8 | 0 | 7.68
EZB10-20-17 | 400286P1020 | 17A607-M0001 | 18.10.2017 | 8 min a 500°C | fab | EZ-10 vA | J. Breton | 2.01 | 2.03 | 0.02 | 127.22 | 9.1 | 90.62 | 9 | 76.8 | 8.91 | 67.35 | 8.81 | 60.7 | 8.71 | 55.57 | 8.6 | 51.86 | 8.5 | 49.36 | 8.4 | 47.61 | 8.3 | 46.9 | 8.2 | 48.68 | 8.1 | 43.27 | 8 | 30.7 | 7.9 | 10.1 | 7.79 | 0 | 7.72
EZM10-10-10 | 400288P1000 | 17C564-0921B | 2017-06-11 | 8min à 500°C | Test01 | EZ-10 vA | S. Dusson | 4.02 | 4.05 | 0.03 | 130.13 | 9.1 | 93.53 | 9.01 | 78.06 | 8.93 | 67.26 | 8.83 | 60.75 | 8.73 | 56.16 | 8.62 | 52.45 | 8.52 | 50.52 | 8.42 | 48.97 | 8.33 | 47.25 | 8.22 | 46.55 | 8.13 | 45.23 | 8.03 | 43.25 | 7.93 | 45.96 | 7.82 | 35.33 | 7.71 | 16.38 | 7.62 | 0 | 7.52
EZM10-10-10 | 400288P1000 | 17C564-0921B | 2017-06-11 | 8min à 500°C | Lot | EZ-10 vA | S. Dusson | 4.02 | 4.08 | 0.06 | 137.45 | 9.1 | 96.1 | 9.01 | 80.89 | 8.93 | 70.59 | 8.83 | 63.61 | 8.72 | 58.65 | 8.62 | 54.93 | 8.52 | 53.3 | 8.42 | 51.31 | 8.33 | 49.64 | 8.23 | 49.95 | 8.13 | 47.72 | 8.02 | 46.66 | 7.92 | 43.8 | 7.81 | 29.84 | 7.71 | 0 | 7.55
EZB10-17-15 | 400286P1017 | 17A563-0926A | 2017-07-11 | 7min à 500°C | Test01 | EZ-10 vA | S. Dusson | 1.4 | 1.43 | 0.03 | 133.02 | 9.1 | 93.47 | 9.01 | 77.66 | 8.92 | 67.5 | 8.81 | 60.36 | 8.71 | 55.55 | 8.61 | 52.08 | 8.51 | 49.46 | 8.41 | 49.28 | 8.31 | 47.83 | 8.21 | 46.43 | 8.11 | 43.87 | 8.01 | 42.56 | 7.91 | 40.39 | 7.81 | 29.84 | 7.7 | 0 | 7.54
EZB10-17-15 | 400286P1017 | 17A563-0926A | 2017-07-11 | 7min à 500°C | Lot | EZ-10 vA | S. Dusson | 1.39 | 1.43 | 0.04 | 145.85 | 9.1 | 100.95 | 9.01 | 85.08 | 8.92 | 74.65 | 8.82 | 67.55 | 8.71 | 62.29 | 8.61 | 58.81 | 8.51 | 56.32 | 8.41 | 55.35 | 8.32 | 54.19 | 8.22 | 52.07 | 8.11 | 49.49 | 8.01 | 48.5 | 7.91 | 43.32 | 7.81 | 30.68 | 7.7 | 13.25 | 7.6 | 0 | 7.51
EZM10-10-10 | 400288P1000 | 17C563-0921B | 2017-10-11 | 8min à 500°C | Test01 | EZ-10 vA | S. Dusson | 4.03 | 4.07 | 0.04 | 128.56 | 9.1 | 91.76 | 9.01 | 76.25 | 8.91 | 65.34 | 8.81 | 59.38 | 8.71 | 55.26 | 8.61 | 53.9 | 8.51 | 51.67 | 8.41 | 49.81 | 8.32 | 47.99 | 8.22 | 47.01 | 8.12 | 46.34 | 8.02 | 44.24 | 7.92 | 44.54 | 7.82 | 35.46 | 7.72 | 19.27 | 7.62 | 0 | 7.51
EZM10-10-10 | 400288P1000 | 17C563-0921B | 2017-10-11 | 8min à 500°C | Lot | EZ-10 vA | S. Dusson | 4.02 | 4.07 | 0.05 | 135.21 | 9.1 | 97.21 | 9 | 81.78 | 8.9 | 71.08 | 8.8 | 64.46 | 8.7 | 59.84 | 8.61 | 56.17 | 8.51 | 55.89 | 8.41 | 53.93 | 8.31 | 52.03 | 8.21 | 50.78 | 8.11 | 51.19 | 8.01 | 52.21 | 7.91 | 46.64 | 7.81 | 32.57 | 7.72 | 0 | 7.54
EZM10-10-10 | 400288P1000 | 17D320-0921B | 2017-11-27 | 7 min a 500°c | test01 | EZ-10 vA | B. Messamah | 4.04 | 4.11 | 0.07 | 131.84 | 9.1 | 91.15 | 9.01 | 76.05 | 8.92 | 65.69 | 8.82 | 59.49 | 8.72 | 55.2 | 8.62 | 53.51 | 8.52 | 51.14 | 8.42 | 49.1 | 8.32 | 47.47 | 8.22 | 46.51 | 8.12 | 46.42 | 8.03 | 44.87 | 7.92 | 43.33 | 7.83 | 31.74 | 7.73 | 0 | 7.55
EZM10-10-10 | 400288P1000 | 17D320-0921B | 2017-11-28 | 7 min a 500°c | fab01 | EZ-10 vA | B. Messamah | 4.1 | 4.14 | 0.04 | 137.06 | 9.1 | 95.93 | 9.01 | 81.3 | 8.9 | 71.58 | 8.8 | 64.93 | 8.69 | 60.28 | 8.59 | 56.49 | 8.5 | 55.45 | 8.4 | 53.59 | 8.3 | 52.03 | 8.2 | 52.65 | 8.1 | 51.42 | 8 | 50.95 | 7.9 | 42.81 | 7.8 | 27.37 | 7.7 | 8.81 | 7.6 | 0 | 7.53
EZM10-10-10 | 400288P1000 | 17D299-0921B | 2017-12-12 | 7min à 500°C | Test01 | EZ-10 vA | S. Dusson | 4.02 | 4.04 | 0.02 | 129.57 | 9.1 | 93.62 | 9.01 | 77.86 | 8.92 | 67.06 | 8.82 | 60.5 | 8.71 | 56.9 | 8.61 | 55.01 | 8.52 | 52.91 | 8.42 | 51.09 | 8.32 | 49.71 | 8.22 | 49.87 | 8.12 | 46.88 | 8.02 | 45.59 | 7.92 | 46.43 | 7.81 | 37.78 | 7.71 | 0 | 7.55
EZM10-10-10 | 400288P1000 | 17D299-0921B | 2017-12-12 | 7min à 500°C | Lot | EZ-10 vA | S. Dusson | 4.02 | 4.05 | 0.03 | 140.38 | 9.1 | 99.12 | 9.01 | 83.67 | 8.91 | 73.99 | 8.81 | 67.32 | 8.71 | 62.62 | 8.61 | 58.99 | 8.51 | 55.9 | 8.41 | 53.52 | 8.31 | 51.76 | 8.21 | 54.73 | 8.12 | 51.64 | 8.02 | 51.58 | 7.92 | 44.18 | 7.82 | 29.79 | 7.71 | 0 | 7.57
EZM10-10-10 | 400288P1000 | 17E347-0899B | 2017-12-18 | 7min à 500°C | Test01 | EZ-10 vA | S. Dusson | 4.04 | 4.05 | 0.01 | 125.7 | 9.1 | 84.95 | 9 | 69.71 | 8.9 | 58.94 | 8.8 | 52.85 | 8.71 | 48.69 | 8.61 | 45.35 | 8.51 | 44.1 | 8.41 | 42.36 | 8.31 | 40.94 | 8.21 | 39.51 | 8.11 | 38.5 | 8.01 | 39.72 | 7.92 | 37.77 | 7.82 | 36.17 | 7.71 | 23.83 | 7.62 | 0 | 7.45
EZM10-10-10 | 400288P1000 | 17E347-0899B | 2017-12-18 | 7min à 500°C | Lot | EZ-10 vA | S. Dusson | 4.03 | 4.04 | 0.01 | 138.58 | 9.1 | 91.35 | 9 | 75.76 | 8.91 | 65.52 | 8.81 | 59.45 | 8.71 | 55.2 | 8.61 | 51.61 | 8.51 | 48.36 | 8.41 | 47.4 | 8.31 | 46.06 | 8.22 | 45.42 | 8.12 | 44.32 | 8.02 | 42.78 | 7.92 | 43.29 | 7.82 | 34.05 | 7.72 | 17.61 | 7.62 | 0 | 7.53
EZM10-10-10 | 400288P1000 | 17E351-0899B | 2017-12-18 | 6min à 500°C | Test01 | EZ-10 vA | S. Dusson | 4.01 | 4.03 | 0.02 | 132.18 | 9.1 | 86.65 | 9.01 | 71.72 | 8.92 | 61.99 | 8.82 | 55.73 | 8.72 | 51.57 | 8.62 | 48.29 | 8.52 | 45.44 | 8.42 | 44.28 | 8.33 | 42.8 | 8.23 | 42.42 | 8.13 | 41.24 | 8.03 | 39.99 | 7.93 | 39.73 | 7.83 | 29.2 | 7.73 | 0 | 7.56
EZM10-10-10 | 400288P1000 | 17E351-0899B | 2017-12-18 | 6min à 500°C | Lot | EZ-10 vA | S. Dusson | 4.02 | 4.04 | 0.02 | 140.6 | 9.1 | 90.56 | 9.01 | 75.03 | 8.91 | 65.5 | 8.81 | 59.73 | 8.71 | 55.4 | 8.61 | 51.84 | 8.51 | 48.86 | 8.42 | 46.8 | 8.32 | 46.37 | 8.22 | 47.24 | 8.12 | 44.84 | 8.02 | 45.03 | 7.92 | 38.35 | 7.82 | 23.46 | 7.72 | 0 | 7.6
EZM10-10-10 | 400288P1000 | 17E345-0899B | 2017-12-19 | 5min à 500°C | Test01 | EZ-10 vA | S. Dusson | 4.04 | 4.05 | 0.01 | 128.33 | 9.1 | 89.51 | 8.99 | 72.62 | 8.89 | 62.81 | 8.79 | 56.74 | 8.7 | 52.44 | 8.6 | 48.96 | 8.5 | 46.18 | 8.4 | 46 | 8.31 | 44.29 | 8.21 | 42.98 | 8.11 | 43.1 | 8.01 | 41.94 | 7.91 | 44.15 | 7.79 | 32.14 | 7.7 | 13 | 7.61 | 0 | 7.52
EZM10-10-10 | 400288P1000 | 17E345-0899B | 2017-12-19 | 5min à 500°C | Lot | EZ-10 vA | S. Dusson | 4.05 | 4.07 | 0.02 | 134.46 | 9.1 | 90.9 | 9 | 74.94 | 8.9 | 64.6 | 8.81 | 58.44 | 8.71 | 54.22 | 8.61 | 50.92 | 8.51 | 48.09 | 8.41 | 47.59 | 8.32 | 45.73 | 8.22 | 44.65 | 8.12 | 44.92 | 8.02 | 42.33 | 7.92 | 42.33 | 7.82 | 35.15 | 7.72 | 16.06 | 7.61 | 0 | 7.48
EZM10-10-10 | 400288P1000 | 17E346-0899B | 2017-12-19 | 5min à 500°C | Test01 | EZ-10 vA | S. Dusson | 4.01 | 4.03 | 0.02 | 127.82 | 9.1 | 88.49 | 9.01 | 72.77 | 8.91 | 62.15 | 8.81 | 56.06 | 8.71 | 51.82 | 8.61 | 48.53 | 8.51 | 46.39 | 8.42 | 45.85 | 8.32 | 44.22 | 8.22 | 42.94 | 8.12 | 43.82 | 8.02 | 41.18 | 7.92 | 41.25 | 7.82 | 37.68 | 7.72 | 24.35 | 7.62 | 0 | 7.49
EZM10-10-10 | 400288P1000 | 17E346-0899B | 2017-12-19 | 5min à 500°C | Lot | EZ-10 vA | S. Dusson | 4.01 | 4.05 | 0.04 | 127.39 | 9.1 | 92.24 | 9 | 77.14 | 8.9 | 66.19 | 8.8 | 60.28 | 8.71 | 56.48 | 8.61 | 55.07 | 8.51 | 52.89 | 8.41 | 51.24 | 8.31 | 49.99 | 8.21 | 50.83 | 8.11 | 47.31 | 8.02 | 45.48 | 7.92 | 45.93 | 7.81 | 37.6 | 7.71 | 15.71 | 7.6 | 0 | 7.52
EZB10-15-13 | 400286P1015 | 180510-0921B | 2018-01-29 | 8 min a 500°C | test 01 | EZ-10 vA | J. Breton | 2.24 | 2.28 | 0.04 | 130.79 | 9.1 | 92.17 | 9.02 | 76.92 | 8.92 | 66.7 | 8.82 | 60.14 | 8.72 | 56.22 | 8.62 | 55.42 | 8.52 | 53.3 | 8.43 | 52.08 | 8.32 | 50.46 | 8.22 | 49.46 | 8.13 | 48.07 | 8.03 | 47.34 | 7.93 | 39.69 | 7.83 | 23.55 | 7.73 | 0 | 7.59
EZB10-15-13 | 400286P1015 | 180510-0921B | 2018-01-29 | 8 min a 500°C | fab | EZ-10 vA | J. Breton | 2.26 | 2.28 | 0.02 | 138.26 | 9.1 | 93.65 | 9 | 78.01 | 8.9 | 69.18 | 8.8 | 63.57 | 8.71 | 59.38 | 8.61 | 56.22 | 8.51 | 54.53 | 8.41 | 52.6 | 8.31 | 51.41 | 8.21 | 50.8 | 8.12 | 50.88 | 8.01 | 43.26 | 7.92 | 26.9 | 7.83 | 0 | 7.68
EZM10-10-10 | 400288P1000 | 181390-0899B | 2018-02-19 | 5 min a 500°C | test 01 | EZ-10 vA | J. Breton | 3.99 | 4.02 | 0.03 | 123.2 | 9.1 | 83.61 | 9 | 70.18 | 8.9 | 61.78 | 8.81 | 57.28 | 8.7 | 54.36 | 8.61 | 51.14 | 8.51 | 48.52 | 8.41 | 46.51 | 8.31 | 46.49 | 8.2 | 45.96 | 8.1 | 45.62 | 8.01 | 40.29 | 7.91 | 26.15 | 7.81 | 0 | 7.66
EZM10-10-10 | 400288P1000 | 181390-0899B | 2018-02-19 | 5 min a 500°C | fab | EZ-10 vA | J. Breton | 4 | 4.03 | 0.03 | 133.06 | 9.1 | 90.01 | 9.01 | 73.56 | 8.91 | 64.22 | 8.82 | 60.09 | 8.72 | 57.1 | 8.62 | 54.39 | 8.52 | 52.58 | 8.42 | 50.53 | 8.32 | 49.59 | 8.22 | 50 | 8.12 | 49.54 | 8.03 | 43.57 | 7.93 | 30.88 | 7.83 | 0 | 7.64
EZB10-15-13 | 400286P1015 | 181385-0921B | 2018-02-23 | 8 min a 500°C | test 01 | EZ-10 vA | J. Breton | 2.32 | 2.33 | 0.01 | 131.98 | 9.1 | 89.79 | 9 | 72.45 | 8.91 | 64.81 | 8.81 | 59.76 | 8.71 | 57.91 | 8.6 | 55.2 | 8.51 | 53.26 | 8.41 | 51.39 | 8.31 | 49.97 | 8.21 | 49.07 | 8.11 | 47.9 | 8.01 | 44.22 | 7.91 | 33.27 | 7.81 | 13.44 | 7.7 | 0 | 7.62
EZB10-15-13 | 400286P1015 | 181385-0921B | 2018-02-23 | 8 min a 500°C | fab | EZ-10 vA | J. Breton | 2.3 | 2.33 | 0.03 | 136.63 | 9.1 | 94.71 | 9 | 75.53 | 8.91 | 68.04 | 8.81 | 63.76 | 8.7 | 60.77 | 8.6 | 58.5 | 8.5 | 56.6 | 8.4 | 54.51 | 8.3 | 52.92 | 8.2 | 52.86 | 8.11 | 52.21 | 8.01 | 47.75 | 7.91 | 36.47 | 7.81 | 19.17 | 7.71 | 0 | 7.58
EZM10-10-10 | 400288P1000 | 181388-0899B | 2018-02-26 | 5 min a 500°C | test 01 | EZ-10 vA | J. Breton | 3.99 | 4.01 | 0.02 | 126.15 | 9.1 | 85.91 | 9.01 | 72.19 | 8.91 | 63.39 | 8.81 | 56.78 | 8.71 | 54.35 | 8.61 | 51.29 | 8.51 | 48.75 | 8.41 | 47.1 | 8.31 | 45.52 | 8.21 | 46.19 | 8.11 | 46.06 | 8.01 | 43.18 | 7.91 | 30.78 | 7.81 | 0 | 7.64
EZM10-10-10 | 400288P1000 | 181388-0899B | 2018-02-26 | 5 min a 500°C | fab | EZ-10 vA | J. Breton | 3.97 | 3.99 | 0.02 | 134.08 | 9.1 | 93.35 | 9.01 | 78.43 | 8.91 | 69.45 | 8.81 | 63.56 | 8.71 | 60.04 | 8.61 | 57.04 | 8.52 | 56.19 | 8.41 | 53.37 | 8.32 | 52.04 | 8.22 | 51.33 | 8.12 | 50.32 | 8.02 | 46.57 | 7.92 | 35.49 | 7.82 | 18.7 | 7.72 | 0 | 7.61
EZM10-10-10 | 400288P1000 | 181386-M0001 | 2018-02-26 | 6 min a 500°C | fab | EZ-10 vA | J. Breton | 3.99 | 4.01 | 0.02 | 132.41 | 9.1 | 94.18 | 9.01 | 79.33 | 8.92 | 70.29 | 8.82 | 64.11 | 8.72 | 59.33 | 8.62 | 58.32 | 8.52 | 55.58 | 8.43 | 53.92 | 8.33 | 53.45 | 8.23 | 51.66 | 8.13 | 50.63 | 8.02 | 48.79 | 7.92 | 40.02 | 7.82 | 21.63 | 7.71 | 0 | 7.59
EZM10-10-10 | 400288P1000 | 181386-M0001 | 2018-02-26 | 6 min a 500°C | test 01 | EZ-10 vA | J. Breton | 3.98 | 3.99 | 0.01 | 130.63 | 9.1 | 89.98 | 9.01 | 74.99 | 8.92 | 65.67 | 8.82 | 59.23 | 8.72 | 55.86 | 8.62 | 53.78 | 8.52 | 51.52 | 8.42 | 49.36 | 8.32 | 47.82 | 8.22 | 47.73 | 8.12 | 46.39 | 8.02 | 46.62 | 7.92 | 39.75 | 7.82 | 25.58 | 7.72 | 0 | 7.59
EZM10-10-10 | 400288P1000 | 181389-0899B | 2018-02-26 | 5min à 500°C | Test01 | EZ-10 vA | N. Larrieu | 4.04 | 4.06 | 0.02 | 124.33 | 9.1 | 84.44 | 9.02 | 69.81 | 8.92 | 60.82 | 8.82 | 55.03 | 8.72 | 50.66 | 8.62 | 48.8 | 8.52 | 46.38 | 8.42 | 44.42 | 8.32 | 43.2 | 8.23 | 42.75 | 8.13 | 40.52 | 8.03 | 41.13 | 7.92 | 36.33 | 7.82 | 21.94 | 7.72 | 0 | 7.59
EZM10-10-10 | 400288P1000 | 181389-0899B | 2018-02-26 | 5min à 500°C | Fab | EZ-10 vA | N. Larrieu | 4.01 | 4.02 | 0.01 | 139.21 | 9.1 | 93.65 | 9.01 | 78.83 | 8.91 | 70.22 | 8.81 | 64.52 | 8.71 | 59.99 | 8.61 | 56.28 | 8.51 | 54.53 | 8.42 | 52.63 | 8.32 | 52.06 | 8.22 | 51.56 | 8.12 | 50.84 | 8.02 | 45.36 | 7.91 | 31.19 | 7.82 | 0 | 7.64
EZM10-10-10 | 400288P1000 | 181397-0899B | 2018-02-27 | 5 min à 500°C | Test01 | EZ-10 vA | P. Raucroy | 4.05 | 4.06 | 0.01 | 124.66 | 9.1 | 84.17 | 9.01 | 70.06 | 8.91 | 61.79 | 8.81 | 56.25 | 8.71 | 51.97 | 8.61 | 48.51 | 8.51 | 45.86 | 8.41 | 44.78 | 8.31 | 43.85 | 8.21 | 43.76 | 8.11 | 42.31 | 8.01 | 41.13 | 7.91 | 28.84 | 7.79 | 8.34 | 7.69 | 0 | 7.63
EZM10-10-10 | 400288P1000 | 181397-0899B | 2018-02-27 | 5 min à 500°C | Fab | EZ-10 vA | P. Raucroy | 4.03 | 4.04 | 0.01 | 132.26 | 9.1 | 92.18 | 9.01 | 77.28 | 8.92 | 68.04 | 8.82 | 62 | 8.72 | 57.55 | 8.62 | 54 | 8.52 | 52.45 | 8.42 | 50.92 | 8.32 | 49.51 | 8.22 | 47.73 | 8.12 | 47.01 | 8.02 | 41.78 | 7.89 | 26.78 | 7.8 | -0.01 | 7.67
EZM10-10-10 | 400288P1000 | 181387-M0001 | 2018-02-27 | 6 min à 500°C | Test01 | EZ-10 vA | P. Raucroy | 4.06 | 4.07 | 0.01 | 135.13 | 9.1 | 72.61 | 8.94 | 61.08 | 8.85 | 49.58 | 8.77 | 43.35 | 8.68 | 43.37 | 8.56 | 42.5 | 8.46 | 40.09 | 8.37 | 40.29 | 8.27 | 35.48 | 8.16 | 24.58 | 8.07 | 10.49 | 7.99 | 0 | 7.93
EZM10-10-10 | 400288P1000 | 181387-M0001 | 2018-02-27 | 6 min à 500°C | Fab | EZ-10 vA | P. Raucroy | 4.07 | 4.09 | 0.02 | 148.25 | 9.1 | 94.22 | 9.01 | 67.37 | 8.84 | 61.07 | 8.75 | 56.13 | 8.66 | 55.2 | 8.55 | 54.18 | 8.44 | 54.59 | 8.33 | 54.88 | 8.23 | 52.78 | 8.13 | 47.41 | 8.03 | 38.03 | 7.93 | 24.72 | 7.82 | 0 | 7.64
EZM10-10-10 | 400288P1000 | 182092-0905A | 2018-03-15 | 6 min a 500°C | test 01 | EZ-10 vA | J. Breton | 3.97 | 3.99 | 0.02 | 125.11 | 9.1 | 84.04 | 9.01 | 70.14 | 8.91 | 61.39 | 8.81 | 55.08 | 8.71 | 50.54 | 8.61 | 46.81 | 8.52 | 43.87 | 8.42 | 42.07 | 8.31 | 42.22 | 8.21 | 41.92 | 8.12 | 42.25 | 8.02 | 40.73 | 7.92 | 29.75 | 7.81 | 0 | 7.64
EZM10-10-10 | 400288P1000 | 182092-0905A | 2018-03-15 | 6 min a 500°C | fab | EZ-10 vA | J. Breton | 3.97 | 4 | 0.03 | 126.56 | 9.1 | 85.94 | 9 | 71.5 | 8.9 | 62.41 | 8.8 | 56.74 | 8.7 | 52.41 | 8.6 | 49.14 | 8.5 | 46.54 | 8.4 | 44.93 | 8.3 | 43.51 | 8.2 | 44.02 | 8.09 | 43.5 | 8 | 42.07 | 7.9 | 31.61 | 7.8 | 13.58 | 7.7 | 0 | 7.62
EZM10-10-10 | 400288P1000 | 182091-0905A | 2018-03-15 | 6 min a 500°C | test 01 | EZ-10 vA | J. Breton | 4.02 | 4.03 | 0.01 | 122.01 | 9.1 | 80.02 | 9 | 66.17 | 8.9 | 57.74 | 8.79 | 51.71 | 8.7 | 46.89 | 8.6 | 43.13 | 8.5 | 40.29 | 8.4 | 39.19 | 8.3 | 37.89 | 8.2 | 38.41 | 8.09 | 36.25 | 8 | 37.13 | 7.91 | 28.21 | 7.81 | 11.33 | 7.71 | 0 | 7.63
EZM10-10-10 | 400288P1000 | 182091-0905A | 2018-03-15 | 6 min a 500°C | fab | EZ-10 vA | J. Breton | 4.02 | 4.04 | 0.02 | 123.6 | 9.1 | 83.38 | 9 | 68.52 | 8.88 | 59.5 | 8.79 | 53.6 | 8.69 | 49.05 | 8.59 | 45.81 | 8.49 | 43.9 | 8.39 | 42.19 | 8.29 | 40.82 | 8.19 | 40.51 | 8.09 | 39.35 | 7.98 | 39.17 | 7.89 | 28.67 | 7.8 | 11.45 | 7.69 | 0 | 7.62
EZM10-10-10 | 400288P1000 | 182366-0915A | 2018-03-20 | 6min à 500°C | Test01 | EZ-10 vA | S. Dusson | 4 | 4.03 | 0.03 | 125.51 | 9.1 | 84.61 | 9.01 | 70.81 | 8.91 | 61.34 | 8.81 | 55.36 | 8.71 | 50.66 | 8.61 | 47.33 | 8.51 | 44.9 | 8.41 | 43.49 | 8.31 | 42.28 | 8.21 | 42.53 | 8.12 | 39.43 | 8.01 | 40.27 | 7.91 | 33.59 | 7.81 | 17.48 | 7.71 | 0 | 7.62
EZM10-10-10 | 400288P1000 | 182366-0915A | 2018-03-20 | 6min à 500°C | Lot | EZ-10 vA | S. Dusson | 4.02 | 4.05 | 0.03 | 134.31 | 9.1 | 88.85 | 9 | 73.94 | 8.9 | 63.68 | 8.8 | 57.11 | 8.7 | 51.94 | 8.6 | 47.88 | 8.5 | 45.72 | 8.4 | 43.93 | 8.3 | 43.25 | 8.2 | 43.58 | 8.11 | 41.27 | 8.01 | 41.54 | 7.91 | 36.51 | 7.8 | 22.49 | 7.7 | 0 | 7.58
EZM10-10-10 | 400288P1000 | 182367-0915A | 2018-03-26 | 6 min a 500°C | test 01 | EZ-10 vA | J. Breton | 3.99 | 4.02 | 0.03 | 121.49 | 9.1 | 84.2 | 9.01 | 71.07 | 8.91 | 62.38 | 8.8 | 55.91 | 8.7 | 51.7 | 8.6 | 48.91 | 8.51 | 47.14 | 8.4 | 44.67 | 8.31 | 43.29 | 8.21 | 43.28 | 8.11 | 43.42 | 8.01 | 40.06 | 7.91 | 26.51 | 7.81 | 0 | 7.66
EZM10-10-10 | 400288P1000 | 182367-0915A | 2018-03-26 | 6 min a 500°C | fab | EZ-10 vA | J. Breton | 3.99 | 4.01 | 0.02 | 131.19 | 9.1 | 89.24 | 9 | 74.27 | 8.9 | 64.09 | 8.8 | 57.75 | 8.7 | 53.04 | 8.6 | 49.5 | 8.5 | 46.97 | 8.4 | 44.97 | 8.3 | 44.32 | 8.2 | 43.5 | 8.1 | 43.79 | 8 | 42.76 | 7.9 | 35.32 | 7.8 | 19.89 | 7.7 | 0 | 7.61
EZB10-15-13 | 400286P1015 | 182546-0905A | 2018-03-27 | 6 min a 500°C | test 01 | EZ-10 vA | J. Breton | 2.34 | 2.38 | 0.04 | 122.21 | 9.1 | 81.81 | 8.99 | 66.47 | 8.88 | 58.11 | 8.78 | 52.85 | 8.68 | 49.92 | 8.58 | 47.1 | 8.48 | 44.82 | 8.39 | 42.79 | 8.29 | 41.07 | 8.19 | 40.1 | 8.09 | 39.39 | 7.99 | 36.42 | 7.89 | 25.24 | 7.79 | 0 | 7.64
EZB10-15-13 | 400286P1015 | 182546-0905A | 2018-03-27 | 6 min a 500°C | fab | EZ-10 vA | J. Breton | 2.3 | 2.32 | 0.02 | 128.08 | 9.1 | 87.87 | 8.99 | 70.92 | 8.88 | 61.98 | 8.78 | 56.33 | 8.68 | 53.24 | 8.58 | 50.9 | 8.48 | 48.69 | 8.38 | 46.59 | 8.29 | 45.22 | 8.18 | 44.29 | 8.09 | 42.97 | 7.98 | 40.74 | 7.88 | 29.62 | 7.79 | 11.82 | 7.69 | 0 | 7.62
EZM10-10-10 | 400288P1000 | 182547-0915A | 2018-03-27 | 6 min a 500°C | test 01 | EZ-10 vA | J. Breton | 3.98 | 4.01 | 0.03 | 125.76 | 9.1 | 86.52 | 9.01 | 71.6 | 8.91 | 62.84 | 8.8 | 57.01 | 8.71 | 52.49 | 8.61 | 50.46 | 8.5 | 47.3 | 8.41 | 45.55 | 8.31 | 44.83 | 8.21 | 45.4 | 8.11 | 44.4 | 8.01 | 43.73 | 7.91 | 33.18 | 7.81 | 14.74 | 7.71 | 0 | 7.63
EZM10-10-10 | 400288P1000 | 182547-0915A | 2018-03-27 | 6 min a 500°C | fab | EZ-10 vA | J. Breton | 3.98 | 4.02 | 0.04 | 129.73 | 9.1 | 89.91 | 8.99 | 74.09 | 8.88 | 64.68 | 8.78 | 58.68 | 8.68 | 53.91 | 8.58 | 51.15 | 8.48 | 48.85 | 8.38 | 47.23 | 8.29 | 46.57 | 8.18 | 45.07 | 8.08 | 43.78 | 7.99 | 44.63 | 7.89 | 36.13 | 7.79 | 20.13 | 7.69 | 0 | 7.6
EZM10-10-10 | 400288P1000 | 182548-0915A | 2018-03-30 | 8 min à 500°C | Test01 | EZ-10 vA | P. Raucroy | 4.01 | 4.05 | 0.04 | 125.56 | 9.1 | 85.39 | 9.01 | 69.81 | 8.91 | 59.72 | 8.81 | 53.53 | 8.71 | 49.28 | 8.61 | 47.37 | 8.51 | 44.75 | 8.41 | 42.7 | 8.31 | 41.03 | 8.21 | 40.79 | 8.12 | 39.53 | 8.02 | 38.2 | 7.92 | 39.11 | 7.81 | 28.7 | 7.72 | -0.01 | 7.59
EZM10-10-10 | 400288P1000 | 182548-0915A | 2018-03-30 | 8 min à 500°C | Fab | EZ-10 vA | P. Raucroy | 4.01 | 4.05 | 0.04 | 132.06 | 9.1 | 89.01 | 9.01 | 73.28 | 8.91 | 63.15 | 8.82 | 56.72 | 8.72 | 51.89 | 8.62 | 48.21 | 8.52 | 46.63 | 8.42 | 44.38 | 8.32 | 42.81 | 8.22 | 42.6 | 8.12 | 40.79 | 8.03 | 39.02 | 7.93 | 40.32 | 7.82 | 31.86 | 7.72 | 0 | 7.55
EZM10-10-10 | 400288P1000 | 182750-0915A | 2018-04-04 | 6 min a 500°c | test01 | EZ-10 vA | B. Messamah | 4.05 | 4.06 | 0.01 | 131.05 | 9.1 | 87.75 | 9.01 | 73.03 | 8.91 | 63.27 | 8.81 | 56.48 | 8.71 | 51.47 | 8.61 | 47.59 | 8.51 | 44.33 | 8.41 | 42.06 | 8.31 | 40.7 | 8.21 | 39.76 | 8.11 | 39.74 | 8.02 | 41.26 | 7.91 | 39.48 | 7.81 | 27.6 | 7.72 | 10.34 | 7.62 | 0 | 7.52
EZM10-10-10 | 400288P1000 | 182750-0915A | 2018-04-04 | 6 min a 500°c | fab | EZ-10 vA | B. Messamah | 3.98 | 4.01 | 0.03 | 140.52 | 9.1 | 88.55 | 9 | 73.14 | 8.9 | 63.72 | 8.8 | 57.02 | 8.71 | 52 | 8.61 | 47.88 | 8.52 | 44.76 | 8.42 | 42.76 | 8.32 | 41.14 | 8.22 | 40.72 | 8.12 | 39.7 | 8.02 | 41.1 | 7.92 | 35.01 | 7.83 | 18.91 | 7.73 | 0 | 7.59
EZM10-10-10 | 400288P1000 | 182751-0915A | 2018-04-04 | 6 min a 500°c | test01 | EZ-10 vA | B. Messamah | 4.07 | 4.07 | 0 | 131.13 | 9.1 | 82.46 | 9.01 | 68.85 | 8.91 | 60.63 | 8.81 | 54.78 | 8.71 | 49.84 | 8.61 | 46.68 | 8.51 | 44.29 | 8.41 | 42.46 | 8.31 | 41.58 | 8.21 | 41.84 | 8.12 | 41.06 | 8.02 | 31.31 | 7.92 | 13.26 | 7.82 | 0 | 7.73
EZM10-10-10 | 400288P1000 | 182751-0915A | 2018-04-04 | 6 min a 500°c | fab | EZ-10 vA | B. Messamah | 3.98 | 3.98 | 0 | 130.99 | 9.1 | 89.6 | 9 | 74.33 | 8.89 | 64.57 | 8.79 | 58.11 | 8.69 | 53.21 | 8.6 | 49.89 | 8.5 | 47.85 | 8.4 | 46.22 | 8.3 | 46.24 | 8.2 | 44.61 | 8.1 | 43.58 | 8.01 | 42.49 | 7.91 | 31.02 | 7.81 | 12.74 | 7.71 | 0 | 7.62
EZB10-19-16 | 400286P1019 | 183182-M0001 | 2018-04-30 | 7 min a 500°C | test 01 | EZ-10 vA | J. Breton | 0.82 | 0.85 | 0.03 | 125.06 | 9.1 | 85.49 | 9 | 72.17 | 8.9 | 63.57 | 8.8 | 58.02 | 8.7 | 54.13 | 8.6 | 51.08 | 8.5 | 48.47 | 8.4 | 46.31 | 8.3 | 44.68 | 8.2 | 47.57 | 8.12 | 46.77 | 8.02 | 41.76 | 7.92 | 27.82 | 7.81 | 9.58 | 7.71 | 0 | 7.63
EZB10-19-16 | 400286P1019 | 183182-M0001 | 2018-04-30 | 7 min a 500°C | fab | EZ-10 vA | J. Breton | 0.82 | 0.86 | 0.04 | 133.66 | 9.1 | 87.71 | 9 | 74.37 | 8.89 | 66.42 | 8.79 | 60.95 | 8.69 | 56.93 | 8.59 | 54.79 | 8.49 | 52.26 | 8.39 | 50.51 | 8.29 | 49.59 | 8.2 | 48.72 | 8.1 | 47.36 | 8 | 39.89 | 7.93 | 23.47 | 7.82 | 0 | 7.66
EZB10-15-13 | 400286P1015 | 181926-0926A | 2018-04-30 | 7 min a 500°C | test 01 | EZ-10 vA | J. Breton | 2.34 | 2.36 | 0.02 | 137.58 | 9.1 | 88.54 | 9 | 73.86 | 8.89 | 65.45 | 8.79 | 59.73 | 8.69 | 55.47 | 8.59 | 51.91 | 8.49 | 49.83 | 8.39 | 47.66 | 8.29 | 46.6 | 8.19 | 46.08 | 8.1 | 45.27 | 8 | 40.32 | 7.9 | 27 | 7.8 | 8.95 | 7.7 | 0 | 7.62
EZB10-15-13 | 400286P1015 | 181926-0926A | 2018-04-30 | 7 min a 500°C | fab | EZ-10 vA | J. Breton | 2.32 | 2.36 | 0.04 | 137.15 | 9.1 | 94.7 | 9.01 | 78.57 | 8.91 | 68.5 | 8.8 | 62 | 8.7 | 57.68 | 8.6 | 54.12 | 8.5 | 51.28 | 8.4 | 49.77 | 8.3 | 48.54 | 8.2 | 47.72 | 8.1 | 46.63 | 8.01 | 42.94 | 7.92 | 29.24 | 7.81 | 11.19 | 7.7 | 0 | 7.62
EZB10-15-13 | 400286P1015 | 184256-0926A | 2018-06-07 | 7min à500°C | Test01 | EZ-10 vA | N. Larrieu | 2.37 | 2.42 | 0.05 | 142.82 | 9.1 | 93.53 | 9 | 77.57 | 8.91 | 67.99 | 8.8 | 61.58 | 8.7 | 56.8 | 8.6 | 53.14 | 8.5 | 50.42 | 8.4 | 49.5 | 8.31 | 46.76 | 8.21 | 44.02 | 8.1 | 43.57 | 7.99 | 40.64 | 7.89 | 25.54 | 7.79 | 7.6 | 7.68 | 0 | 7.63
EZB10-15-13 | 400286P1015 | 184256-0926A | 2018-06-07 | 7min à500°C | Fab | EZ-10 vA | N. Larrieu | 2.35 | 2.41 | 0.06 | 150 | 9.1 | 91.9 | 9 | 77.1 | 8.89 | 68.52 | 8.78 | 62.6 | 8.68 | 58.11 | 8.58 | 54.43 | 8.48 | 51.23 | 8.38 | 48.72 | 8.28 | 47.17 | 8.18 | 46.77 | 8.08 | 45.17 | 7.98 | 37.04 | 7.88 | 21.11 | 7.77 | 0 | 7.66
EZM10-10-10 | 400288P1000 | 183738-0915A | 2018-06-07 | 6min à 500°C | Test01 | EZ-10 vA | N. Larrieu | 4.02 | 4.06 | 0.04 | 148.18 | 9.1 | 88.55 | 9 | 73.67 | 8.89 | 64.87 | 8.79 | 58.48 | 8.69 | 53.52 | 8.59 | 49.33 | 8.49 | 46 | 8.39 | 43.36 | 8.29 | 41.66 | 8.19 | 41.79 | 8.09 | 40.17 | 7.99 | 38.86 | 7.9 | 31.11 | 7.81 | 0 | 7.65
EZM10-10-10 | 400288P1000 | 183738-0915A | 2018-06-07 | 6min à 500°C | Fab | EZ-10 vA | N. Larrieu | 4.06 | 4.09 | 0.03 | 146.54 | 9.1 | 87.73 | 9 | 73.64 | 8.89 | 65.33 | 8.79 | 58.94 | 8.69 | 53.72 | 8.59 | 49.5 | 8.49 | 46.03 | 8.39 | 43.79 | 8.29 | 43.39 | 8.19 | 40.97 | 8.09 | 38.5 | 8 | 36.87 | 7.91 | 23.7 | 7.8 | 3.73 | 7.71 | 0 | 7.63
EZM10-10-10 | 400288P1000 | 183737-0915A | 2018-06-07 | 6min à 500°C | Test01 | EZ-10 vA | N. Larrieu | 4 | 4.04 | 0.04 | 140.64 | 9.1 | 86.04 | 9 | 71.55 | 8.9 | 62.71 | 8.8 | 56.45 | 8.7 | 51.16 | 8.6 | 47.04 | 8.49 | 43.85 | 8.39 | 41.19 | 8.29 | 40.01 | 8.19 | 40.46 | 8.09 | 39.71 | 7.99 | 35.16 | 7.89 | 19.53 | 7.77 | 0 | 7.64
EZM10-10-10 | 400288P1000 | 183737-0915A | 2018-06-07 | 6min à 500°C | Fab | EZ-10 vA | N. Larrieu | 4.01 | 4.03 | 0.02 | 144.22 | 9.1 | 87.52 | 9 | 73.22 | 8.89 | 65.02 | 8.79 | 58.66 | 8.69 | 53.38 | 8.59 | 49.06 | 8.49 | 45.71 | 8.39 | 43.43 | 8.29 | 42.58 | 8.19 | 41.91 | 8.09 | 41.88 | 7.99 | 34.52 | 7.89 | 18.86 | 7.79 | 0 | 7.64
EZM10-10-10 | 400288P1000 | 185754-0921B | 2018-07-23 | 8 min a 500°C | test 01 | EZ-10 vA | J. Breton | 3.95 | 3.98 | 0.03 | 137.93 | 9.1 | 89.44 | 9 | 74.85 | 8.89 | 66.35 | 8.78 | 60.58 | 8.68 | 57.12 | 8.58 | 53.54 | 8.48 | 51.08 | 8.38 | 49.01 | 8.28 | 47.84 | 8.18 | 47.93 | 8.07 | 47.5 | 7.98 | 39.03 | 7.88 | 23.07 | 7.78 | 5.6 | 7.67 | 0 | 7.6
EZM10-10-10 | 400288P1000 | 185754-0921B | 2018-07-23 | 8 min a 500°C | fab | EZ-10 vA | J. Breton | 3.98 | 3.99 | 0.01 | 143.05 | 9.1 | 92.4 | 9 | 78.45 | 8.89 | 69.82 | 8.78 | 63.95 | 8.68 | 59.39 | 8.58 | 56.62 | 8.48 | 54 | 8.38 | 52.21 | 8.28 | 51.71 | 8.18 | 51.96 | 8.07 | 47.83 | 7.98 | 36.03 | 7.88 | 18.89 | 7.78 | 2.17 | 7.66 | 0 | 7.63
EZM10-10-10 | 400288P1000 | 185760-0921B | 2018-07-23 | 8 min a 500°C | test 01 | EZ-10 vA | J. Breton | 3.98 | 3.99 | 0.01 | 141.08 | 9.1 | 89.99 | 9 | 75.33 | 8.89 | 66.65 | 8.78 | 60.63 | 8.68 | 56.03 | 8.58 | 52.11 | 8.48 | 50.75 | 8.38 | 48.55 | 8.28 | 47.64 | 8.18 | 47.19 | 8.07 | 46.81 | 7.98 | 37.49 | 7.88 | 21.31 | 7.78 | 3.48 | 7.67 | 0 | 7.62
EZM10-10-10 | 400288P1000 | 185760-0921B | 2018-07-23 | 8 min a 500°C | fab | EZ-10 vA | J. Breton | 3.98 | 4 | 0.02 | 147.16 | 9.1 | 97.11 | 9 | 81.13 | 8.89 | 72.48 | 8.79 | 66.38 | 8.69 | 61.77 | 8.58 | 57.88 | 8.48 | 56.09 | 8.38 | 54.02 | 8.28 | 53.02 | 8.18 | 53.09 | 8.09 | 51.9 | 7.98 | 44.78 | 7.88 | 30.61 | 7.78 | 12.65 | 7.67 | 0 | 7.58
EZB10-17-15 | 400286P1017 | 185762-0891A | 2018-07-23 | 8 min a 500°C | test 01 | EZ-10 vA | J. Breton | 1.38 | 1.41 | 0.03 | 133.57 | 9.1 | 80.93 | 9 | 66.26 | 8.89 | 57.45 | 8.78 | 52.02 | 8.68 | 48.82 | 8.58 | 45.73 | 8.48 | 43.25 | 8.38 | 41.12 | 8.28 | 39.54 | 8.18 | 38.86 | 8.08 | 37.02 | 7.98 | 35.78 | 7.87 | 25.62 | 7.77 | 9.08 | 7.66 | 0 | 7.6
EZB10-17-15 | 400286P1017 | 185762-0891A | 2018-07-23 | 8 min a 500°C | fab | EZ-10 vA | J. Breton | 1.38 | 1.42 | 0.04 | 134.99 | 9.1 | 84.43 | 9 | 69.45 | 8.89 | 60.75 | 8.78 | 54.86 | 8.68 | 50.4 | 8.58 | 46.76 | 8.48 | 43.9 | 8.38 | 41.58 | 8.28 | 39.85 | 8.18 | 40.42 | 8.09 | 39.24 | 7.99 | 33.3 | 7.89 | 19.02 | 7.79 | 3.58 | 7.68 | 0 | 7.63
EZB10-19-16 | 400286P1019 | 188428-0915A | 2018-11-20 | 7 min à 500°C | test01 | EZ-10 vA | P. Pino | 0.8 | 0.89 | 0.09 | 131.5 | 9.1 | 87.1 | 9 | 74.73 | 8.88 | 66.64 | 8.78 | 60.79 | 8.67 | 56.05 | 8.56 | 53.46 | 8.46 | 50.35 | 8.36 | 47.84 | 8.25 | 45.2 | 8.15 | 43.07 | 8.03 | 33 | 7.92 | 16.54 | 7.81 | 0.99 | 7.66 | 0 | 7.63
EZB10-19-16 | 400286P1019 | 188428-0915A | 2018-11-20 | 7 min à 500°C | lot | EZ-10 vA | P. Pino | 0.81 | 0.89 | 0.08 | 128.51 | 9.1 | 86.04 | 8.99 | 74 | 8.88 | 66.15 | 8.77 | 60.34 | 8.66 | 55.6 | 8.55 | 52.93 | 8.45 | 49.71 | 8.35 | 46.55 | 8.24 | 43.86 | 8.13 | 36.98 | 8.03 | 24.65 | 7.91 | 8.03 | 7.79 | 0 | 7.68
EZM10-10-10 | 400288P1000 | 18A304-M0001 | 2018-06-12 | 7 min à 500°C | Test01 | EZ-10 vA | N. Larrieu | 3.94 | 3.95 | 0.01 | 136.41 | 9.1 | 87.76 | 9.01 | 56.26 | 8.84 | 49.58 | 8.75 | 46.1 | 8.65 | 45.02 | 8.54 | 43.2 | 8.44 | 43.17 | 8.34 | 40.83 | 8.24 | 30.11 | 8.15 | 17.03 | 8.07 | 0 | 7.97
EZM10-10-10 | 400288P1000 | 18A304-M0001 | 2018-06-12 | 7 min à 500°C | Fab | EZ-10 vA | N. Larrieu | 3.98 | 4.01 | 0.03 | 144.48 | 9.1 | 85.82 | 9 | 71.08 | 8.91 | 66.45 | 8.79 | 62.78 | 8.68 | 59.17 | 8.57 | 57.08 | 8.47 | 54.72 | 8.37 | 52.98 | 8.27 | 52.26 | 8.17 | 51.92 | 8.07 | 49.35 | 7.96 | 38.44 | 7.87 | 21.86 | 7.76 | 0 | 7.59
EZM10-10-10 | 400288P1000 | 18A302-M0001 | 2018-06-12 | 7 min à 500°C | Test01 | EZ-10 vA | N. Larrieu | 4.01 | 4.01 | 0 | 128.33 | 9.1 | 80.84 | 8.99 | 69.05 | 8.88 | 59.82 | 8.78 | 55.7 | 8.67 | 53.24 | 8.57 | 50.24 | 8.47 | 47.84 | 8.36 | 46.57 | 8.26 | 45.48 | 8.16 | 45.5 | 8.07 | 39.35 | 7.97 | 25.22 | 7.86 | 0 | 7.65
EZM10-10-10 | 400288P1000 | 18A302-M0001 | 2018-06-12 | 7 min à 500°C | Fab | EZ-10 vA | N. Larrieu | 4.01 | 4.02 | 0.01 | 138.4 | 9.1 | 89.16 | 8.99 | 75.52 | 8.89 | 65.92 | 8.79 | 62.49 | 8.68 | 60.66 | 8.57 | 57.48 | 8.47 | 55.3 | 8.37 | 54.2 | 8.27 | 53.16 | 8.16 | 51.2 | 8.07 | 42.88 | 7.96 | 27.42 | 7.85 | 0 | 7.64
EZB10-15-13 | 400286P1015 | 18A307-0905A | 2018-06-12 | 6min à 500°C | Test01 | EZ-10 vA | N. Larrieu | 2.34 | 2.38 | 0.04 | 128.35 | 9.1 | 79.79 | 9 | 66.98 | 8.88 | 58.27 | 8.77 | 52.89 | 8.67 | 49.76 | 8.57 | 46.51 | 8.47 | 43.9 | 8.36 | 41.97 | 8.26 | 40.59 | 8.16 | 40.06 | 8.06 | 34.66 | 7.96 | 21.08 | 7.86 | 0 | 7.67
EZB10-15-13 | 400286P1015 | 18A307-0905A | 2018-06-12 | 6min à 500°C | Fab | EZ-10 vA | N. Larrieu | 2.35 | 2.36 | 0.01 | 143.37 | 9.1 | 88.01 | 9 | 72.16 | 8.89 | 62.32 | 8.79 | 57.63 | 8.68 | 55.05 | 8.57 | 51.88 | 8.47 | 49.21 | 8.37 | 47.3 | 8.27 | 45.59 | 8.17 | 44.84 | 8.07 | 37.94 | 7.97 | 24.29 | 7.87 | 7.24 | 7.76 | 0 | 7.68
EZB10-15-13 | 400286P1015 | 190417-0926A | 2019-01-21 | 7min à 500°C | Test01 | EZ-10 vA | S. Dusson | 2.37 | 2.4 | 0.03 | 140.51 | 9.1 | 87.96 | 9 | 73.53 | 8.89 | 64.95 | 8.79 | 58.86 | 8.69 | 54.16 | 8.59 | 50.39 | 8.48 | 47.17 | 8.39 | 45.01 | 8.28 | 45.4 | 8.18 | 44.19 | 8.08 | 42.78 | 7.99 | 34.75 | 7.9 | 18.44 | 7.8 | 0 | 7.64
EZB10-15-13 | 400286P1015 | 190417-0926A | 2019-01-21 | 7min à 500°C | Lot | EZ-10 vA | S. Dusson | 2.39 | 2.41 | 0.02 | 149.9 | 9.1 | 92.3 | 9 | 76.28 | 8.9 | 67.28 | 8.79 | 60.99 | 8.69 | 56.01 | 8.59 | 52.09 | 8.49 | 48.81 | 8.39 | 46.28 | 8.29 | 43.9 | 8.2 | 42.42 | 8.1 | 40.86 | 8.01 | 37.31 | 7.9 | 16.96 | 7.78 | 0 | 7.67
EZB10-19-16 | 400286P1019 | 190420-0915A | 2019-01-21 | 7min à 500°C | Test01 | EZ-10 vA | S. Dusson | 0.85 | 0.89 | 0.04 | 126.32 | 9.1 | 84.83 | 9 | 71.21 | 8.89 | 62.8 | 8.79 | 56.98 | 8.69 | 53.58 | 8.59 | 50.29 | 8.49 | 47.82 | 8.38 | 45.97 | 8.28 | 44.2 | 8.18 | 41.99 | 8.08 | 40.38 | 7.97 | 31.48 | 7.86 | 15.13 | 7.75 | 0 | 7.63
EZB10-19-16 | 400286P1019 | 190420-0915A | 2019-01-21 | 7min à 500°C | Lot | EZ-10 vA | S. Dusson | 0.87 | 0.91 | 0.04 | 137.56 | 9.1 | 90.38 | 9.01 | 75.44 | 8.91 | 66.26 | 8.8 | 59.99 | 8.7 | 55.24 | 8.6 | 52.61 | 8.5 | 50.02 | 8.4 | 48.21 | 8.3 | 46 | 8.2 | 44.32 | 8.09 | 41.64 | 7.99 | 30.75 | 7.89 | 14.14 | 7.77 | 0 | 7.65
EZM10-10-10 | 400288P1000 | 192113-0892A | 2019-03-18 | 6min à 500°C | Test01 | EZ-10 vA | S. Dusson | 4.04 | 4.06 | 0.02 | 129.41 | 9.1 | 80.83 | 9.01 | 66.29 | 8.92 | 57.56 | 8.81 | 51.74 | 8.71 | 47.14 | 8.61 | 43.24 | 8.52 | 40.86 | 8.42 | 38.51 | 8.32 | 36.93 | 8.22 | 36.81 | 8.13 | 35.06 | 8.03 | 36 | 7.92 | 29.69 | 7.82 | 13.73 | 7.7 | 0 | 7.6
EZM10-10-10 | 400288P1000 | 192113-0892A | 2019-03-18 | 6min à 500°C | Lot | EZ-10 vA | S. Dusson | 4.03 | 4.05 | 0.02 | 142.93 | 9.1 | 88.03 | 9.01 | 73.35 | 8.91 | 64.25 | 8.81 | 58.08 | 8.71 | 53.3 | 8.61 | 49.16 | 8.51 | 45.84 | 8.41 | 43.2 | 8.31 | 41.82 | 8.22 | 41.44 | 8.13 | 40.05 | 8.03 | 38.81 | 7.92 | 21.88 | 7.81 | 0 | 7.7
EZM10-10-10 | 400288P1000 | 192114-0892A | 2019-03-18 | 5min à 500°C | Test01 | EZ-10 vA | S. Dusson | 4.04 | 4.07 | 0.03 | 137.12 | 9.1 | 84.06 | 9.01 | 69.05 | 8.92 | 60.32 | 8.82 | 54.44 | 8.72 | 49.76 | 8.62 | 45.84 | 8.52 | 42.61 | 8.42 | 40.05 | 8.32 | 38.24 | 8.22 | 37.46 | 8.12 | 36.81 | 8.03 | 36.48 | 7.93 | 20.25 | 7.81 | 0 | 7.71
EZM10-10-10 | 400288P1000 | 192114-0892A | 2019-03-18 | 5min à 500°C | Lot | EZ-10 vA | S. Dusson | 4.05 | 4.07 | 0.02 | 144.13 | 9.1 | 84.98 | 9.01 | 70.93 | 8.91 | 61.32 | 8.81 | 55.07 | 8.71 | 50.09 | 8.61 | 45.86 | 8.51 | 42.67 | 8.41 | 40.34 | 8.31 | 38.86 | 8.21 | 38.24 | 8.11 | 38.45 | 8.01 | 36.16 | 7.91 | 25.07 | 7.82 | 0 | 7.65
EZB10-15-13 | 400286P1015 | 192647-M0001 | 2019-03-28 | 8 min a 500°C | test 01 | EZ-10 vA | J. Breton | 2.32 | 2.35 | 0.03 | 147.39 | 9.1 | 94.2 | 9.01 | 78.48 | 8.9 | 69.43 | 8.8 | 63.47 | 8.71 | 58.84 | 8.61 | 55.31 | 8.52 | 53.59 | 8.42 | 51.51 | 8.33 | 50.53 | 8.23 | 49.27 | 8.13 | 42.5 | 7.94 | 28.67 | 7.84 | 11.65 | 7.71 | 0 | 7.59
EZB10-15-13 | 400286P1015 | 192647-M0001 | 2019-03-28 | 8 min a 500°C | fab | EZ-10 vA | J. Breton | 2.35 | 2.38 | 0.03 | 146.91 | 9.1 | 94.67 | 9.01 | 78.78 | 8.92 | 69.56 | 8.81 | 63.44 | 8.72 | 58.73 | 8.62 | 55.47 | 8.52 | 53.52 | 8.43 | 50.73 | 8.24 | 49.28 | 8.14 | 48.1 | 8.04 | 42.14 | 7.94 | 29.36 | 7.83 | 11.5 | 7.71 | 0 | 7.6
EZB10-15-13 | 400286P1015 | 192646-M0001 | 2019-03-29 | 8 min a 500°C | test 01 | EZ-10 vA | J. Breton | 2.34 | 2.35 | 0.01 | 135.57 | 9.1 | 93.05 | 9.01 | 77.14 | 8.92 | 67.57 | 8.82 | 61.78 | 8.72 | 57.48 | 8.62 | 54.75 | 8.52 | 53.51 | 8.43 | 51.33 | 8.33 | 48.78 | 8.14 | 43.05 | 7.94 | 28.74 | 7.84 | 11.13 | 7.7 | 0 | 7.6
EZB10-15-13 | 400286P1015 | 192646-M0001 | 2019-03-29 | 8 min a 500°C | fab | EZ-10 vA | J. Breton | 2.34 | 2.36 | 0.02 | 142.45 | 9.1 | 93.23 | 9 | 77.22 | 8.9 | 68.45 | 8.81 | 62.86 | 8.71 | 59.03 | 8.61 | 57.4 | 8.51 | 55.06 | 8.42 | 53.03 | 8.32 | 52.12 | 8.22 | 51.29 | 8.12 | 49.9 | 8.03 | 43.76 | 7.93 | 30.57 | 7.82 | 13.37 | 7.7 | 0 | 7.58
EZB10-17-15 | 400286P1017 | 192648-M0001 | 2019-03-29 | 8 min a 500°C | test 01 | EZ-10 vA | J. Breton | 1.33 | 1.36 | 0.03 | 138.01 | 9.1 | 92.31 | 9 | 76.32 | 8.9 | 67.77 | 8.8 | 61.89 | 8.7 | 57.92 | 8.6 | 56.27 | 8.51 | 53.85 | 8.41 | 51.99 | 8.31 | 50.87 | 8.22 | 49.44 | 8.12 | 48.09 | 8.02 | 40.66 | 7.91 | 24.88 | 7.81 | 7.01 | 7.68 | 0 | 7.61
EZB10-17-15 | 400286P1017 | 192648-M0001 | 2019-03-29 | 8 min a 500°C | fab | EZ-10 vA | J. Breton | 1.34 | 1.37 | 0.03 | 141.71 | 9.1 | 94.53 | 9 | 79.72 | 8.9 | 71.09 | 8.8 | 65.35 | 8.7 | 61.71 | 8.6 | 58.51 | 8.5 | 56.08 | 8.41 | 55.53 | 8.32 | 54.38 | 8.22 | 53.24 | 8.12 | 51.41 | 8.02 | 43.73 | 7.92 | 28.64 | 7.82 | 10.46 | 7.69 | 0 | 7.61
EZB10-19-16 | 400286P1019 | 192986-M0001 | 2019-08-04 | 7min à 500°C | Test01 | EZ-10 vA | S. Dusson | 0.87 | 0.91 | 0.04 | 133.81 | 9.1 | 83.44 | 8.99 | 67.92 | 8.9 | 61.27 | 8.79 | 57.05 | 8.68 | 54.34 | 8.57 | 51.9 | 8.47 | 49.39 | 8.37 | 47.4 | 8.27 | 46.4 | 8.17 | 46.2 | 8.07 | 43.5 | 7.97 | 33.34 | 7.87 | 16.34 | 7.77 | 0 | 7.65
EZB10-19-16 | 400286P1019 | 192986-M0001 | 2019-08-04 | 7min à 500°C | Lot | EZ-10 vA | S. Dusson | 0.86 | 0.89 | 0.03 | 143.74 | 9.1 | 89.44 | 9 | 71.74 | 8.9 | 61.83 | 8.81 | 55.13 | 8.72 | 53.14 | 8.62 | 49.99 | 8.51 | 48.59 | 8.41 | 47.53 | 8.3 | 47.33 | 8.19 | 46.02 | 8.09 | 44.61 | 8 | 35.81 | 7.9 | 19.97 | 7.79 | 0 | 7.67
EZB10-19-16 | 400286P1019 | 192987-M0001 | 2019-08-04 | 7min à 500°C | Test01 | EZ-10 vA | S. Dusson | 0.85 | 0.89 | 0.04 | 139.6 | 9.1 | 86.11 | 8.99 | 72.64 | 8.88 | 64.13 | 8.77 | 58.83 | 8.67 | 54.43 | 8.57 | 50.86 | 8.47 | 48.47 | 8.37 | 47.23 | 8.28 | 46.41 | 8.18 | 45.31 | 8.08 | 42.92 | 7.97 | 32.2 | 7.86 | 14.07 | 7.77 | 0 | 7.65
EZB10-19-16 | 400286P1019 | 192987-M0001 | 2019-08-04 | 7min à 500°C | Lot | EZ-10 vA | S. Dusson | 0.87 | 0.9 | 0.03 | 148.52 | 9.1 | 91.1 | 9 | 75.64 | 8.89 | 66.84 | 8.79 | 60.98 | 8.69 | 56.49 | 8.59 | 53.12 | 8.49 | 49.76 | 8.39 | 47.58 | 8.3 | 45.76 | 8.2 | 43.38 | 8.11 | 42.13 | 8.01 | 37.57 | 7.91 | 26.12 | 7.8 | 0 | 7.69
EZB10-15-13 | 400286P1015 | 193559-M0001 | 2019-04-24 | 8min à 500°C | Test01 | EZ-10 vA | S. Dusson | 2.36 | 2.41 | 0.05 | 131.22 | 9.1 | 85.57 | 9.01 | 67.95 | 8.93 | 60.12 | 8.83 | 55.18 | 8.73 | 51.62 | 8.62 | 48.81 | 8.52 | 46.73 | 8.42 | 44.52 | 8.32 | 43.15 | 8.22 | 42.58 | 8.12 | 41.11 | 8.02 | 35.6 | 7.92 | 22.59 | 7.82 | 0 | 7.67
EZB10-15-13 | 400286P1015 | 193559-M0001 | 2019-04-24 | 8min à 500°C | Lot | EZ-10 vA | S. Dusson | 2.35 | 2.38 | 0.03 | 148.08 | 9.1 | 87.69 | 9.01 | 68.6 | 8.92 | 52.71 | 8.75 | 49.88 | 8.65 | 46.4 | 8.56 | 43.73 | 8.46 | 43.45 | 8.36 | 40.55 | 8.27 | 34.15 | 8.19 | 26.08 | 8.1 | 0 | 7.95
EZB10-15-13 | 400286P1015 | 193532-M0001 | 2019-04-24 | 7min à 500°C | Test01 | EZ-10 vA | S. Dusson | 2.36 | 2.4 | 0.04 | 141 | 9.1 | 88.61 | 8.99 | 72.16 | 8.88 | 60.99 | 8.78 | 53.82 | 8.69 | 50.46 | 8.58 | 48.12 | 8.46 | 47.27 | 8.35 | 46.08 | 8.24 | 45.1 | 8.14 | 44.71 | 8.03 | 42.67 | 7.92 | 32.94 | 7.82 | 16.11 | 7.72 | 0 | 7.62
EZB10-15-13 | 400286P1015 | 193532-M0001 | 2019-04-24 | 7min à 500°C | Lot | EZ-10 vA | S. Dusson | 2.37 | 2.39 | 0.02 | 150.55 | 9.1 | 91.45 | 8.99 | 75.26 | 8.88 | 64.2 | 8.78 | 56.62 | 8.68 | 51.24 | 8.59 | 49.09 | 8.48 | 46.98 | 8.37 | 45.98 | 8.27 | 44.39 | 8.16 | 44.44 | 8.06 | 41.4 | 7.95 | 29.57 | 7.84 | 10.89 | 7.75 | 0 | 7.61
EZM10-10-10 | 400288P1000 | 193734-M0001 | 2019-06-05 | 7min à 500°C | Test01 | EZ-10 vA | N. Larrieu | 4.01 | 4.05 | 0.04 | 147.47 | 9.1 | 75.19 | 8.94 | 63.15 | 8.85 | 56.72 | 8.76 | 53.38 | 8.65 | 49.8 | 8.55 | 47.25 | 8.45 | 44.9 | 8.35 | 44.43 | 8.25 | 41.63 | 8.15 | 40.74 | 8.05 | 40.55 | 7.92 | 9.65 | 7.75 | 0 | 7.71
EZM10-10-10 | 400288P1000 | 193734-M0001 | 2019-06-05 | 7 min a 500°c | fab | EZ-10 vA | B. Messamah | 4.05 | 4.06 | 0.01 | 135.73 | 9.1 | 87.41 | 9.01 | 73.6 | 8.9 | 65.29 | 8.8 | 59.53 | 8.7 | 54.17 | 8.61 | 51.53 | 8.51 | 49.64 | 8.41 | 47.85 | 8.31 | 47.66 | 8.21 | 46.85 | 8.11 | 45.39 | 8.01 | 36.4 | 7.9 | 18.59 | 7.79 | 0 | 7.67
EZB10-17-15 | 400286P1017 | 193996-M0001 | 2019-05-22 | 8min à 500°C | Test01 | EZ-10 vA | N. Larrieu | 1.38 | 1.41 | 0.03 | 143.37 | 9.1 | 90.19 | 9.01 | 74.66 | 8.92 | 64.75 | 8.82 | 56.76 | 8.73 | 52.1 | 8.63 | 51.74 | 8.52 | 49.57 | 8.42 | 47.77 | 8.33 | 46.45 | 8.23 | 44.36 | 8.13 | 44.02 | 8.03 | 38.07 | 7.92 | 21.14 | 7.82 | 0 | 7.71
EZB10-17-15 | 400286P1017 | 193996-M0001 | 2019-05-22 | 8min à 500°C | Fab | EZ-10 vA | N. Larrieu | 1.38 | 1.42 | 0.04 | 157.08 | 9.1 | 97.07 | 9.01 | 79.69 | 8.92 | 70.36 | 8.82 | 64.04 | 8.72 | 54.3 | 8.54 | 50.64 | 8.44 | 49.14 | 8.34 | 48.05 | 8.24 | 46.36 | 8.14 | 45.92 | 8.04 | 41.49 | 7.94 | 22.51 | 7.82 | 0 | 7.7
EZB10-17-15 | 400286P1017 | 193997-M0001 | 2019-05-22 | 8min à 500°C | Test01 | EZ-10 vA | N. Larrieu | 1.38 | 1.4 | 0.02 | 150.51 | 9.1 | 93.42 | 9.01 | 62.92 | 8.84 | 54.5 | 8.76 | 49.15 | 8.67 | 44.77 | 8.58 | 45.72 | 8.47 | 44.28 | 8.37 | 43.82 | 8.27 | 36.28 | 8.18 | 25.4 | 8.1 | 0 | 7.96
EZB10-17-15 | 400286P1017 | 193997-M0001 | 2019-05-22 | 8min à 500°C | Fab | EZ-10 vA | N. Larrieu | 1.4 | 1.42 | 0.02 | 163.1 | 9.1 | 97.21 | 9.01 | 79.67 | 8.92 | 69.97 | 8.82 | 63.74 | 8.72 | 59.11 | 8.62 | 55.41 | 8.52 | 52.4 | 8.42 | 49.69 | 8.33 | 45.69 | 8.14 | 44.61 | 8.04 | 40.16 | 7.94 | 30.53 | 7.84 | 0 | 7.7
EZM10-10-10 | 400288P1000 | 194683-M0001 | 2019-06-19 | 7 min a 500°c | test 01 | EZ-10 vA | J. Breton | 3.99 | 4.01 | 0.02 | 126.3 | 9.1 | 80.05 | 9.01 | 66.59 | 8.91 | 60.34 | 8.81 | 56.16 | 8.71 | 52.84 | 8.6 | 49.91 | 8.5 | 47.56 | 8.4 | 46.15 | 8.3 | 46.06 | 8.2 | 46.15 | 8.1 | 40.85 | 8.01 | 27.81 | 7.9 | 11.97 | 7.78 | 0 | 7.69
EZM10-10-10 | 400288P1000 | 194683-M0001 | 2019-06-19 | 7 min a 500°c | fab | EZ-10 vA | J. Breton | 3.98 | 4 | 0.02 | 132.97 | 9.1 | 85.81 | 9.01 | 72.11 | 8.91 | 64.49 | 8.81 | 58.27 | 8.72 | 55.76 | 8.61 | 54.02 | 8.51 | 51.7 | 8.4 | 51.33 | 8.3 | 49.75 | 8.21 | 48.81 | 8.11 | 40.27 | 8.01 | 25.15 | 7.91 | 8.73 | 7.79 | 0 | 7.71
EZB10-15-13 | 400286P1015 | 194680-M0001 | 2019-06-19 | 7 min a 500°C | test 01 | EZ-10 vA | J. Breton | 2.34 | 2.36 | 0.02 | 136.8 | 9.1 | 87.83 | 9.01 | 74.71 | 8.89 | 64.72 | 8.79 | 60.3 | 8.69 | 57.04 | 8.59 | 53.96 | 8.49 | 51.57 | 8.39 | 49.82 | 8.29 | 48.51 | 8.19 | 45.73 | 8.09 | 36.28 | 7.99 | 20.48 | 7.89 | 5.55 | 7.78 | 0 | 7.73
EZB10-15-13 | 400286P1015 | 194680-M0001 | 2019-06-19 | 7 min a 500°C | fab | EZ-10 vA | J. Breton | 2.38 | 2.39 | 0.01 | 139.26 | 9.1 | 93.67 | 9 | 80.06 | 8.9 | 69.97 | 8.81 | 65.67 | 8.71 | 61.46 | 8.61 | 59.02 | 8.51 | 57.12 | 8.41 | 56.39 | 8.31 | 55.43 | 8.21 | 51.96 | 8.11 | 42.96 | 8.01 | 27.66 | 7.91 | 10.89 | 7.8 | 0 | 7.7
EZB10-15-13 | 400286P1015 | 194681-M0001 | 2019-06-19 | 7 min a 500°C | test 01 | EZ-10 vA | J. Breton | 2.34 | 2.36 | 0.02 | 140.3 | 9.1 | 92.26 | 9.03 | 75.03 | 8.93 | 65.96 | 8.83 | 61.51 | 8.72 | 57.34 | 8.62 | 54.26 | 8.52 | 51.75 | 8.42 | 50 | 8.32 | 48.77 | 8.22 | 47.7 | 8.12 | 44.35 | 8 | 32.52 | 7.91 | 16.9 | 7.81 | 0 | 7.67
EZB10-15-13 | 400286P1015 | 194681-M0001 | 2019-06-19 | 7 min a 500°C | fab | EZ-10 vA | J. Breton | 2.35 | 2.37 | 0.02 | 140.46 | 9.1 | 92.9 | 9.01 | 77.49 | 8.91 | 68.29 | 8.82 | 65.05 | 8.71 | 61.48 | 8.61 | 58.4 | 8.51 | 56 | 8.41 | 54.25 | 8.31 | 52.66 | 8.21 | 50.38 | 8.1 | 43.06 | 8 | 27.89 | 7.9 | 10.79 | 7.8 | 0 | 7.7
EZB10-15-13 | 400286P1015 | 195474-M0001 | 2019-11-07 | 7 min a 500°C | test 01 | EZ-10 vA | J. Breton | 2.33 | 2.36 | 0.03 | 131.12 | 9.1 | 92.55 | 9 | 77.45 | 8.89 | 68.16 | 8.79 | 62.61 | 8.69 | 58.74 | 8.59 | 55.64 | 8.49 | 54.06 | 8.39 | 52.35 | 8.3 | 52.4 | 8.21 | 51.14 | 8.11 | 48.16 | 8.01 | 38.23 | 7.92 | 21.47 | 7.82 | 0 | 7.69
EZB10-15-13 | 400286P1015 | 195474-M0001 | 2019-11-07 | 7 min a 500°C | fab | EZ-10 vA | J. Breton | 2.32 | 2.36 | 0.04 | 144.93 | 9.1 | 99.48 | 9.01 | 83.76 | 8.91 | 74.34 | 8.8 | 68.31 | 8.7 | 64.04 | 8.6 | 60.65 | 8.51 | 57.94 | 8.41 | 57.73 | 8.31 | 55.61 | 8.21 | 54.44 | 8.11 | 52.53 | 8.02 | 47.34 | 7.93 | 36.3 | 7.83 | 20.86 | 7.73 | 0 | 7.63
Aperçu
Selectionner chaques lignes souhaitées
Revenir à la page d'accueil

## Limites EZ08 (hidden)
Gabarit contrôle
EZ-08
Ouverture | Effort
mm | N
6.3 | 80
6.9 | 90
6.3 | 20
6.9 | 40

## Liste (hidden)
EZM08-08-08 | Aperçu EZ08
EZM10-10-10 | Aperçu EZ10
EZB10-15-13 | Aperçu EZ10
EZB10-17-15 | Aperçu EZ10
EZB10-19-16 | Aperçu EZ10
EZB10-20-17 | Aperçu EZ10
EZB10-22-20 | Aperçu EZ10
EZ12-10-10 | Aperçu EZ12
EZ12-14-14 | Aperçu EZ12
EZ12-15-13 | Aperçu EZ12
EZ12-17-15 | Aperçu EZ12
EZ12-16-16 | Aperçu EZ12
EZ12-19-16 | Aperçu EZ12
EZ15-12-12 | Aperçu EZ15
EZ15-15-15 | Aperçu EZ15
EZ18-12-12 | Aperçu EZ18
EZ18-14-14 | Aperçu EZ18
EZ18-15-13 | Aperçu EZ18
EZ18-17-15 | Aperçu EZ18
EZ18-19-17 | Aperçu EZ18
EZ20-16-16 | Aperçu EZ20
EZ20-20-20 | Aperçu EZ20
EZ25-22-22 | Aperçu EZ25
STD1 | Aperçu STD1
STD2 | Aperçu STD2
ST0-15P | Aperçu ST0-15
ST0A-15P | Aperçu ST0-15
ST0-16P | Aperçu ST0-16
ST0A-16P | Aperçu ST0-16
ST0-19P | Aperçu ST0-19
ST0-20P | Aperçu ST0-20
ST0A-20P | Aperçu ST0-20
ST0-21P | Aperçu ST0-21
ST0A-21P | Aperçu ST0-21
ST0-22P | Aperçu ST0-22
ST0A-22P | Aperçu ST0-22
AXF-XS 0° | Aperçu AXF XS
AXF-XS 15° | Aperçu AXF XS
AXF-XS 25° | Aperçu AXF XS
AXF-S 0° | Aperçu AXF S
AXF-S 15° | Aperçu AXF S
AXF-S 25° | Aperçu AXF S
AXF-L 0° | Aperçu AXF L
AXF-L 15° | Aperçu AXF L
AXF-L 25° | Aperçu AXF L
AXF-XL 0° | Aperçu AXF XL
AXF-XL 15° | Aperçu AXF XL
AXF-XL 25° | Aperçu AXF XL

## Aperçu EZ08 (hidden)
Série | Désignation | Référence | Lot - Coulée | Date | Traitement | Test01 Test02 Lot | Méthode | Visa | Ouverture Avant (mm) | Ouverture Après (mm) | Effet SE | Force (N) | Ouverture (mm) | Force (N) | Ouverture (mm) | Force (N) | Ouverture (mm) | Force (N) | Ouverture (mm) | Force (N) | Ouverture (mm) | Force (N) | Ouverture (mm) | Force (N) | Ouverture (mm) | Force (N) | Ouverture (mm) | Force (N) | Ouverture (mm) | Force (N) | Ouverture (mm) | Force (N) | Ouverture (mm) | Force (N) | Ouverture (mm) | Force (N) | Ouverture (mm) | Force (N) | Ouverture (mm) | Force (N) | Ouverture (mm) | Force (N) | Ouverture (mm) | Force (N) | Ouverture (mm) | Force (N) | Ouverture (mm) | Force (N) | Ouverture (mm) | Force (N) | Ouverture (mm)
1
2
3
4
5
6
7
8
9
10
11
12
13
14
15
16
17
18
19
20
Revenir à la page d'accueil
Retour à la page précédente

## Limites EZ10 (hidden)
Gabarit contrôle
EZ-10
Ouverture | Effort
mm | N
8.1 | 80
8.8 | 90
8.1 | 20
8.8 | 40

## Aperçu EZ10 (hidden)
Série | Désignation | Référence | Lot - Coulée | Date | Traitement | Test01 Test02 Lot | Méthode | Visa | Ouverture Avant (mm) | Ouverture Après (mm) | Effet SE | Force (N) | Ouverture (mm) | Force (N) | Ouverture (mm) | Force (N) | Ouverture (mm) | Force (N) | Ouverture (mm) | Force (N) | Ouverture (mm) | Force (N) | Ouverture (mm) | Force (N) | Ouverture (mm) | Force (N) | Ouverture (mm) | Force (N) | Ouverture (mm) | Force (N) | Ouverture (mm) | Force (N) | Ouverture (mm) | Force (N) | Ouverture (mm) | Force (N) | Ouverture (mm) | Force (N) | Ouverture (mm) | Force (N) | Ouverture (mm) | Force (N) | Ouverture (mm) | Force (N) | Ouverture (mm) | Force (N) | Ouverture (mm) | Force (N) | Ouverture (mm) | Force (N) | Ouverture (mm)
1
2
3
4
5
6
7
8
9
10
11
12
13
14
15
16
17
18
19
20
Revenir à la page d'accueil
Retour à la page précédente

## Copie (2) (hidden)
Désignation implant | Référence | N° de lot - Coulée | Date | Traitement | Test01 Test02 Fab | Méthode | Visa | Effet SE Mesure Avant Ouverture (mm) | Effet SE Mesure après Ouverture (mm) | Effet SE en mm J-I) | F1 (N) | O1 (mm) | F2 (N) | O2 (mm) | F3 (N) | O3 (mm) | F4 (N) | O4 (mm) | F5 (N) | O5 (mm) | F6 (N) | O6 (mm) | F7 (N) | O7 (mm) | F8 (N) | O8 (mm) | F9 (N) | O9 (mm) | F10 (N) | O10 (mm) | F11 (N) | O11 (mm) | F12 (N) | O12 (mm) | F13 (N) | O13 (mm) | F14 (N) | O14 (mm) | F15 (N) | O15 (mm) | F16 (N) | O16 (mm) | F17 (N) | O17 (mm) | F18 (N) | O18 (mm) | F19 (N) | O19 (mm) | F20 (N) | O20 (mm)
EZB10-19-16 | 400286P1019 | 178079-0893A | 16/08/2017 | 8min à 500°C | Test01 | EZ-10 vA | S. Dusson | 0,84 | 0,90 | 0,06 | 125,29 | 9,10 | 88,72 | 9,02 | 63,50 | 8,84 | 57,01 | 8,74 | 53,62 | 8,64 | 50,64 | 8,54 | 48,74 | 8,43 | 46,73 | 8,33 | 45,39 | 8,23 | 44,28 | 8,13 | 42,82 | 8,03 | 42,39 | 7,92 | 39,35 | 7,83 | 26,97 | 7,73 | 0,00 | 7,55
EZB10-19-16 | 400286P1019 | 178079-0893A | 16/08/2017 | 8min à 500°C | FAB | EZ-10 vA | S. Dusson | 0,83 | 0,91 | 0,08 | 127,31 | 9,10 | 89,48 | 9,00 | 73,68 | 8,91 | 63,64 | 8,81 | 57,82 | 8,71 | 53,87 | 8,62 | 52,51 | 8,52 | 50,30 | 8,42 | 48,69 | 8,32 | 47,42 | 8,22 | 46,63 | 8,12 | 44,50 | 8,02 | 44,20 | 7,91 | 38,29 | 7,81 | 23,20 | 7,72 | 0,00 | 7,58
EZM10-10-10 | 400288P1000 | 178088-0926A | 13/09/2017 | 7 min à 500°C | test 01 | EZ-10 vA | P. Pino | 4,10 | 4,15 | 0,05 | 132,69 | 9,10 | 91,14 | 9,01 | 75,48 | 8,91 | 65,42 | 8,81 | 58,80 | 8,71 | 54,04 | 8,62 | 50,41 | 8,52 | 50,65 | 8,42 | 47,30 | 8,33 | 45,81 | 8,22 | 45,17 | 8,13 | 44,08 | 8,03 | 44,28 | 7,92 | 39,62 | 7,82 | 25,90 | 7,72 | 0,00 | 7,57
EZM10-10-10 | 400288P1000 | 178088-0926A | 13/09/2017 | 7 min à 500°c | fab | EZ-10 vA | P. Pino | 4,06 | 4,22 | 0,16 | 134,30 | 9,10 | 93,73 | 9,01 | 78,33 | 8,91 | 68,51 | 8,81 | 62,63 | 8,71 | 58,05 | 8,62 | 55,92 | 8,52 | 53,16 | 8,42 | 51,16 | 8,32 | 49,88 | 8,22 | 49,77 | 8,12 | 47,99 | 8,02 | 47,88 | 7,91 | 40,36 | 7,81 | 25,80 | 7,72 | 0,00 | 7,55
EZM10-10-10 | 400288P1000 | 178089-0926A | 13/09/2017 | 7 min à 500°C | test 01 | EZ-10 vA | P. Pino | 4,06 | 4,10 | 0,04 | 126,67 | 9,10 | 85,24 | 9,00 | 71,21 | 8,90 | 62,68 | 8,81 | 56,95 | 8,71 | 52,65 | 8,61 | 49,14 | 8,51 | 48,07 | 8,41 | 47,12 | 8,30 | 45,99 | 8,21 | 45,13 | 8,11 | 44,16 | 8,01 | 41,23 | 7,91 | 27,67 | 7,81 | 8,97 | 7,71 | 0,00 | 7,63
EZM10-10-10 | 400288P1000 | 178089-0926A | 13/09/2017 | 7 min à 500°C | test fab | EZ-10 vA | P. Pino | 4,10 | 4,18 | 0,08 | 140,24 | 9,10 | 94,17 | 9,00 | 78,34 | 8,90 | 68,33 | 8,80 | 61,74 | 8,70 | 57,00 | 8,61 | 53,24 | 8,51 | 51,15 | 8,41 | 49,94 | 8,31 | 48,54 | 8,21 | 45,33 | 8,11 | 42,74 | 8,01 | 47,05 | 7,92 | 36,66 | 7,82 | 19,80 | 7,72 | 0,00 | 7,57
EZM10-10-10 | 400288P1000 | 178090-0926A | 14/09/2017 | 7 min à 500°C | test 01 | EZ-10 vA | P. Pino | 4,02 | 4,13 | 0,11 | 130,13 | 9,10 | 88,62 | 9,01 | 74,06 | 8,91 | 64,48 | 8,80 | 57,85 | 8,70 | 54,05 | 8,60 | 51,19 | 8,50 | 49,50 | 8,40 | 48,22 | 8,30 | 47,38 | 8,20 | 47,05 | 8,11 | 46,95 | 8,01 | 47,20 | 7,91 | 38,31 | 7,81 | 21,20 | 7,71 | 0,00 | 7,59
EZM10-10-10 | 400288P1000 | 178090-0926A | 14/09/2017 | 7 min à 500°C | fab | EZ-10 vA | P. Pino | 4,01 | 4,09 | 0,08 | 137,24 | 9,10 | 94,21 | 9,01 | 78,70 | 8,91 | 69,10 | 8,81 | 62,79 | 8,71 | 58,32 | 8,61 | 54,81 | 8,51 | 53,36 | 8,42 | 51,23 | 8,32 | 49,70 | 8,22 | 49,31 | 8,12 | 50,86 | 8,01 | 47,99 | 7,92 | 37,36 | 7,82 | 20,20 | 7,72 | 0,00 | 7,57
EZB10-19-16 | 400286P1019 | 179729-M0001 | 20/09/2017 | 7 min à 500°C | test 01 | EZ-10 vA | P. Pino | 0,98 | 1,00 | 0,02 | 136,43 | 9,10 | 91,05 | 9,02 | 76,29 | 8,93 | 66,45 | 8,83 | 55,57 | 8,64 | 52,25 | 8,54 | 49,38 | 8,44 | 47,74 | 8,34 | 46,71 | 8,24 | 46,06 | 8,15 | 45,55 | 8,05 | 43,38 | 7,96 | 41,85 | 7,87 | 34,06 | 7,76 | 19,89 | 7,65 | 0,00 | 7,49
EZB10-19-16 | 400286P1019 | 179729-M0001 | 20/09/2017 | 7 min à 500°C | fab | EZ-10 vA | P. Pino | 0,82 | 0,99 | 0,17 | 139,50 | 9,10 | 79,74 | 8,95 | 69,63 | 8,86 | 62,60 | 8,75 | 56,90 | 8,65 | 54,01 | 8,55 | 52,27 | 8,44 | 50,76 | 8,34 | 49,60 | 8,24 | 47,48 | 8,14 | 45,31 | 8,04 | 44,79 | 7,94 | 44,51 | 7,82 | 31,95 | 7,73 | 14,75 | 7,61 | 0,00 | 7,49
EZB10-15-13 | 400286P1015 | 179788-M0001 | 27/09/2017 | 8 min à 500°C | test01 | EZ-10 vA | P. Pino | 2,42 | 2,48 | 0,06 | 124,54 | 9,10 | 86,14 | 9,00 | 71,15 | 8,89 | 62,21 | 8,79 | 56,59 | 8,69 | 52,76 | 8,59 | 49,59 | 8,49 | 49,13 | 8,39 | 47,38 | 8,29 | 46,73 | 8,18 | 46,67 | 8,08 | 46,40 | 7,98 | 42,33 | 7,88 | 31,01 | 7,78 | 14,17 | 7,69 | 0,00 | 7,61
EZB10-15-13 | 400286P1015 | 179788-M0001 | 27/09/2017 | 8 min à 500°C | fab | EZ-10 vA | P. Pino | 2,41 | 2,50 | 0,09 | 137,23 | 9,10 | 95,45 | 9,00 | 78,52 | 8,89 | 68,30 | 8,79 | 62,36 | 8,69 | 58,36 | 8,59 | 55,27 | 8,49 | 52,75 | 8,39 | 50,49 | 8,29 | 51,11 | 8,18 | 50,75 | 8,08 | 48,66 | 7,98 | 49,96 | 7,90 | 39,76 | 7,80 | 22,42 | 7,69 | 0,00 | 7,57
EZB10-22-20 | 400286P1022 | 17A456-M0001 | 2017-03-10 | 8 min à 500°C | test01 | EZ-10 vA | P. Pino | 0,80 | 0,81 | 0,01 | 126,90 | 9,10 | 87,10 | 8,99 | 73,35 | 8,89 | 63,28 | 8,78 | 56,62 | 8,66 | 52,36 | 8,54 | 49,14 | 8,44 | 46,79 | 8,34 | 44,72 | 8,24 | 43,92 | 8,14 | 42,17 | 8,05 | 39,59 | 7,95 | 21,56 | 7,83 | 0,00 | 7,67
EZB10-22-20 | 400286P1022 | 17A456-M0001 | 2017-03-10 | 8 min à 500°C | fab | EZ-10 vA | P. Pino | 0,80 | 0,85 | 0,05 | 122,00 | 9,10 | 77,03 | 8,99 | 63,92 | 8,88 | 56,26 | 8,77 | 51,10 | 8,67 | 47,22 | 8,57 | 44,36 | 8,47 | 42,13 | 8,37 | 39,49 | 8,27 | 36,05 | 8,17 | 15,63 | 8,04 | 0,00 | 7,90
EZM10-10-10 | 400288P1000 | 17A550-0926A | 2017-10-10 | 7 min à 500°C | test | EZ-10 vA | P. Pino | 3,92 | 3,99 | 0,07 | 118,02 | 9,10 | 80,78 | 8,98 | 68,66 | 8,88 | 61,14 | 8,77 | 55,55 | 8,67 | 51,85 | 8,56 | 49,55 | 8,45 | 48,14 | 8,35 | 47,71 | 8,25 | 43,94 | 8,15 | 31,43 | 8,05 | 14,31 | 7,94 | 0,00 | 7,82
EZM10-10-10 | 400288P1000 | 17A550-0926A | 2017-10-10 | 7 min à 500°C | fab | EZ-10 vA | P. Pino | 3,90 | 4,00 | 0,10 | 120,97 | 9,10 | 83,26 | 9,00 | 72,23 | 8,90 | 65,13 | 8,79 | 60,75 | 8,68 | 57,14 | 8,57 | 53,26 | 8,47 | 50,54 | 8,37 | 48,22 | 8,27 | 35,59 | 8,17 | 17,14 | 8,07 | 0,00 | 7,94
EZM10-10-10 | 400288P1000 | 17A551-0926A | 2017-10-10 | 7min à 500°C | Test01 | EZ-10 vA | N. Larrieu | 3,98 | 3,99 | 0,01 | 130,19 | 9,10 | 86,25 | 8,98 | 71,86 | 8,85 | 63,90 | 8,73 | 58,26 | 8,62 | 53,94 | 8,51 | 51,81 | 8,40 | 49,21 | 8,29 | 47,69 | 8,18 | 47,24 | 8,09 | 45,88 | 7,99 | 45,56 | 7,89 | 35,80 | 7,80 | 18,16 | 7,69 | 0,00 | 7,58
EZM10-10-10 | 400288P1000 | 17A551-0926A | 2017-10-10 | 7min à 500°C | Fab | EZ-10 vA | N. Larrieu | 4,01 | 4,06 | 0,05 | 127,72 | 9,10 | 84,82 | 8,99 | 71,39 | 8,87 | 63,14 | 8,76 | 57,64 | 8,66 | 52,98 | 8,55 | 50,33 | 8,44 | 47,70 | 8,32 | 46,71 | 8,20 | 45,74 | 8,10 | 44,85 | 8,01 | 44,88 | 7,91 | 38,08 | 7,82 | 23,06 | 7,71 | 0,00 | 7,55
EZB10-15-13 | 400286P1015 | 17A558-M0001 | 2017-11-10 | 8min à 500°C | Test01 | EZ-10 vA | N. Larrieu | 2,36 | 2,37 | 0,01 | 129,54 | 9,10 | 86,54 | 9,00 | 71,85 | 8,90 | 62,29 | 8,79 | 56,07 | 8,67 | 51,95 | 8,56 | 48,64 | 8,45 | 46,61 | 8,34 | 45,50 | 8,23 | 44,17 | 8,13 | 42,57 | 7,94 | 42,02 | 7,83 | 35,05 | 7,73 | 17,25 | 7,62 | 0,00 | 7,50
EZB10-15-13 | 400286P1015 | 17A559-M0001 | 16/10/2017 | 8 min a 500°C | test 01 | EZ-10 vA | J. Breton | 2,36 | 2,38 | 0,02 | 130,22 | 9,10 | 89,91 | 9,01 | 75,07 | 8,91 | 65,01 | 8,81 | 58,74 | 8,71 | 54,81 | 8,61 | 53,38 | 8,51 | 51,29 | 8,41 | 49,35 | 8,31 | 47,60 | 8,21 | 46,89 | 8,11 | 44,37 | 8,01 | 44,09 | 7,91 | 36,83 | 7,81 | 22,05 | 7,71 | 0,00 | 7,58
EZB10-15-13 | 400286P1015 | 17A559-M0001 | 16/10/2017 | 8 min a 500°C | fab | EZ-10 vA | J. Breton | 2,30 | 2,34 | 0,04 | 133,69 | 9,10 | 94,30 | 8,99 | 77,82 | 8,88 | 68,35 | 8,77 | 62,68 | 8,67 | 58,58 | 8,57 | 56,59 | 8,47 | 54,94 | 8,38 | 53,81 | 8,27 | 52,91 | 8,17 | 51,00 | 8,07 | 50,42 | 7,98 | 44,96 | 7,88 | 31,94 | 7,78 | 14,21 | 7,68 | 0,00 | 7,57
EZB10-17-15 | 400286P1017 | 17A459-0891A | 16.10.2017 | 8 min a 500°C | test 01 | EZ-10 vA | J. Breton | 1,35 | 1,38 | 0,03 | 123,41 | 9,10 | 83,52 | 8,99 | 66,49 | 8,88 | 56,97 | 8,77 | 51,13 | 8,67 | 47,39 | 8,57 | 45,74 | 8,48 | 43,47 | 8,38 | 41,38 | 8,28 | 40,77 | 8,17 | 39,26 | 8,08 | 37,85 | 7,98 | 37,01 | 7,88 | 31,85 | 7,78 | 16,67 | 7,68 | 0,00 | 7,58
EZB10-17-15 | 400286P1017 | 17A459-0891A | 16.10.2017 | 8 min a 500°C | fab | EZ-10 vA | J. Breton | 1,33 | 1,35 | 0,02 | 122,11 | 9,10 | 84,02 | 8,99 | 68,18 | 8,88 | 59,03 | 8,77 | 54,86 | 8,68 | 50,97 | 8,57 | 47,89 | 8,47 | 45,16 | 8,37 | 43,05 | 8,27 | 41,48 | 8,17 | 40,42 | 8,07 | 39,76 | 7,97 | 37,72 | 7,87 | 27,85 | 7,77 | 10,15 | 7,68 | 0,00 | 7,61
EZB10-20-17 | 400286P1020 | 17A607-M0001 | 18.10.2017 | 8 min a 500°C | test 01 | EZ-10 vA | J. Breton | 1,99 | 2,04 | 0,05 | 123,65 | 9,10 | 87,84 | 9,01 | 74,11 | 8,91 | 64,80 | 8,82 | 58,79 | 8,72 | 54,25 | 8,62 | 50,32 | 8,51 | 47,21 | 8,41 | 47,41 | 8,32 | 46,11 | 8,22 | 43,61 | 8,11 | 43,67 | 8,01 | 35,71 | 7,91 | 19,78 | 7,80 | 0,00 | 7,68
EZB10-20-17 | 400286P1020 | 17A607-M0001 | 18.10.2017 | 8 min a 500°C | fab | EZ-10 vA | J. Breton | 2,01 | 2,03 | 0,02 | 127,22 | 9,10 | 90,62 | 9,00 | 76,80 | 8,91 | 67,35 | 8,81 | 60,70 | 8,71 | 55,57 | 8,60 | 51,86 | 8,50 | 49,36 | 8,40 | 47,61 | 8,30 | 46,90 | 8,20 | 48,68 | 8,10 | 43,27 | 8,00 | 30,70 | 7,90 | 10,10 | 7,79 | 0,00 | 7,72
EZM10-10-10 | 400288P1000 | 17C564-0921B | 2017-06-11 | 8min à 500°C | Test01 | EZ-10 vA | S. Dusson | 4,02 | 4,05 | 0,03 | 130,13 | 9,10 | 93,53 | 9,01 | 78,06 | 8,93 | 67,26 | 8,83 | 60,75 | 8,73 | 56,16 | 8,62 | 52,45 | 8,52 | 50,52 | 8,42 | 48,97 | 8,33 | 47,25 | 8,22 | 46,55 | 8,13 | 45,23 | 8,03 | 43,25 | 7,93 | 45,96 | 7,82 | 35,33 | 7,71 | 16,38 | 7,62 | 0,00 | 7,52
EZM10-10-10 | 400288P1000 | 17C564-0921B | 2017-06-11 | 8min à 500°C | Lot | EZ-10 vA | S. Dusson | 4,02 | 4,08 | 0,06 | 137,45 | 9,10 | 96,10 | 9,01 | 80,89 | 8,93 | 70,59 | 8,83 | 63,61 | 8,72 | 58,65 | 8,62 | 54,93 | 8,52 | 53,30 | 8,42 | 51,31 | 8,33 | 49,64 | 8,23 | 49,95 | 8,13 | 47,72 | 8,02 | 46,66 | 7,92 | 43,80 | 7,81 | 29,84 | 7,71 | 0,00 | 7,55
EZB10-17-15 | 400286P1017 | 17A563-0926A | 2017-07-11 | 7min à 500°C | Test01 | EZ-10 vA | S. Dusson | 1,40 | 1,43 | 0,03 | 133,02 | 9,10 | 93,47 | 9,01 | 77,66 | 8,92 | 67,50 | 8,81 | 60,36 | 8,71 | 55,55 | 8,61 | 52,08 | 8,51 | 49,46 | 8,41 | 49,28 | 8,31 | 47,83 | 8,21 | 46,43 | 8,11 | 43,87 | 8,01 | 42,56 | 7,91 | 40,39 | 7,81 | 29,84 | 7,70 | 0,00 | 7,54
EZB10-17-15 | 400286P1017 | 17A563-0926A | 2017-07-11 | 7min à 500°C | Lot | EZ-10 vA | S. Dusson | 1,39 | 1,43 | 0,04 | 145,85 | 9,10 | 100,95 | 9,01 | 85,08 | 8,92 | 74,65 | 8,82 | 67,55 | 8,71 | 62,29 | 8,61 | 58,81 | 8,51 | 56,32 | 8,41 | 55,35 | 8,32 | 54,19 | 8,22 | 52,07 | 8,11 | 49,49 | 8,01 | 48,50 | 7,91 | 43,32 | 7,81 | 30,68 | 7,70 | 13,25 | 7,60 | 0,00 | 7,51
EZM10-10-10 | 400288P1000 | 17C563-0921B | 2017-10-11 | 8min à 500°C | Test01 | EZ-10 vA | S. Dusson | 4,03 | 4,07 | 0,04 | 128,56 | 9,10 | 91,76 | 9,01 | 76,25 | 8,91 | 65,34 | 8,81 | 59,38 | 8,71 | 55,26 | 8,61 | 53,90 | 8,51 | 51,67 | 8,41 | 49,81 | 8,32 | 47,99 | 8,22 | 47,01 | 8,12 | 46,34 | 8,02 | 44,24 | 7,92 | 44,54 | 7,82 | 35,46 | 7,72 | 19,27 | 7,62 | 0,00 | 7,51
EZM10-10-10 | 400288P1000 | 17C563-0921B | 2017-10-11 | 8min à 500°C | Lot | EZ-10 vA | S. Dusson | 4,02 | 4,07 | 0,05 | 135,21 | 9,10 | 97,21 | 9,00 | 81,78 | 8,90 | 71,08 | 8,80 | 64,46 | 8,70 | 59,84 | 8,61 | 56,17 | 8,51 | 55,89 | 8,41 | 53,93 | 8,31 | 52,03 | 8,21 | 50,78 | 8,11 | 51,19 | 8,01 | 52,21 | 7,91 | 46,64 | 7,81 | 32,57 | 7,72 | 0,00 | 7,54
EZM10-10-10 | 400288P1000 | 17D320-0921B | 27/11/2017 | 7 min a 500°c | test01 | EZ-10 vA | B. Messamah | 4,04 | 4,11 | 0,07 | 131,84 | 9,10 | 91,15 | 9,01 | 76,05 | 8,92 | 65,69 | 8,82 | 59,49 | 8,72 | 55,20 | 8,62 | 53,51 | 8,52 | 51,14 | 8,42 | 49,10 | 8,32 | 47,47 | 8,22 | 46,51 | 8,12 | 46,42 | 8,03 | 44,87 | 7,92 | 43,33 | 7,83 | 31,74 | 7,73 | 0,00 | 7,55
EZM10-10-10 | 400288P1000 | 17D320-0921B | 28/11/2017 | 7 min a 500°c | fab01 | EZ-10 vA | B. Messamah | 4,10 | 4,14 | 0,04 | 137,06 | 9,10 | 95,93 | 9,01 | 81,30 | 8,90 | 71,58 | 8,80 | 64,93 | 8,69 | 60,28 | 8,59 | 56,49 | 8,50 | 55,45 | 8,40 | 53,59 | 8,30 | 52,03 | 8,20 | 52,65 | 8,10 | 51,42 | 8,00 | 50,95 | 7,90 | 42,81 | 7,80 | 27,37 | 7,70 | 8,81 | 7,60 | 0,00 | 7,53
EZM10-10-10 | 400288P1000 | 17D299-0921B | 2017-12-12 | 7min à 500°C | Test01 | EZ-10 vA | S. Dusson | 4,02 | 4,04 | 0,02 | 129,57 | 9,10 | 93,62 | 9,01 | 77,86 | 8,92 | 67,06 | 8,82 | 60,50 | 8,71 | 56,90 | 8,61 | 55,01 | 8,52 | 52,91 | 8,42 | 51,09 | 8,32 | 49,71 | 8,22 | 49,87 | 8,12 | 46,88 | 8,02 | 45,59 | 7,92 | 46,43 | 7,81 | 37,78 | 7,71 | 0,00 | 7,55
EZM10-10-10 | 400288P1000 | 17D299-0921B | 2017-12-12 | 7min à 500°C | Lot | EZ-10 vA | S. Dusson | 4,02 | 4,05 | 0,03 | 140,38 | 9,10 | 99,12 | 9,01 | 83,67 | 8,91 | 73,99 | 8,81 | 67,32 | 8,71 | 62,62 | 8,61 | 58,99 | 8,51 | 55,90 | 8,41 | 53,52 | 8,31 | 51,76 | 8,21 | 54,73 | 8,12 | 51,64 | 8,02 | 51,58 | 7,92 | 44,18 | 7,82 | 29,79 | 7,71 | 0,00 | 7,57
EZM10-10-10 | 400288P1000 | 17E347-0899B | 18/12/2017 | 7min à 500°C | Test01 | EZ-10 vA | S. Dusson | 4,04 | 4,05 | 0,01 | 125,70 | 9,10 | 84,95 | 9,00 | 69,71 | 8,90 | 58,94 | 8,80 | 52,85 | 8,71 | 48,69 | 8,61 | 45,35 | 8,51 | 44,10 | 8,41 | 42,36 | 8,31 | 40,94 | 8,21 | 39,51 | 8,11 | 38,50 | 8,01 | 39,72 | 7,92 | 37,77 | 7,82 | 36,17 | 7,71 | 23,83 | 7,62 | 0,00 | 7,45
EZM10-10-10 | 400288P1000 | 17E347-0899B | 18/12/2017 | 7min à 500°C | Lot | EZ-10 vA | S. Dusson | 4,03 | 4,04 | 0,01 | 138,58 | 9,10 | 91,35 | 9,00 | 75,76 | 8,91 | 65,52 | 8,81 | 59,45 | 8,71 | 55,20 | 8,61 | 51,61 | 8,51 | 48,36 | 8,41 | 47,40 | 8,31 | 46,06 | 8,22 | 45,42 | 8,12 | 44,32 | 8,02 | 42,78 | 7,92 | 43,29 | 7,82 | 34,05 | 7,72 | 17,61 | 7,62 | 0,00 | 7,53
EZM10-10-10 | 400288P1000 | 17E351-0899B | 18/12/2017 | 6min à 500°C | Test01 | EZ-10 vA | S. Dusson | 4,01 | 4,03 | 0,02 | 132,18 | 9,10 | 86,65 | 9,01 | 71,72 | 8,92 | 61,99 | 8,82 | 55,73 | 8,72 | 51,57 | 8,62 | 48,29 | 8,52 | 45,44 | 8,42 | 44,28 | 8,33 | 42,80 | 8,23 | 42,42 | 8,13 | 41,24 | 8,03 | 39,99 | 7,93 | 39,73 | 7,83 | 29,20 | 7,73 | 0,00 | 7,56
EZM10-10-10 | 400288P1000 | 17E351-0899B | 18/12/2017 | 6min à 500°C | Lot | EZ-10 vA | S. Dusson | 4,02 | 4,04 | 0,02 | 140,60 | 9,10 | 90,56 | 9,01 | 75,03 | 8,91 | 65,50 | 8,81 | 59,73 | 8,71 | 55,40 | 8,61 | 51,84 | 8,51 | 48,86 | 8,42 | 46,80 | 8,32 | 46,37 | 8,22 | 47,24 | 8,12 | 44,84 | 8,02 | 45,03 | 7,92 | 38,35 | 7,82 | 23,46 | 7,72 | 0,00 | 7,60
EZM10-10-10 | 400288P1000 | 17E345-0899B | 19/12/2017 | 5min à 500°C | Test01 | EZ-10 vA | S. Dusson | 4,04 | 4,05 | 0,01 | 128,33 | 9,10 | 89,51 | 8,99 | 72,62 | 8,89 | 62,81 | 8,79 | 56,74 | 8,70 | 52,44 | 8,60 | 48,96 | 8,50 | 46,18 | 8,40 | 46,00 | 8,31 | 44,29 | 8,21 | 42,98 | 8,11 | 43,10 | 8,01 | 41,94 | 7,91 | 44,15 | 7,79 | 32,14 | 7,70 | 13,00 | 7,61 | 0,00 | 7,52
EZM10-10-10 | 400288P1000 | 17E345-0899B | 19/12/2017 | 5min à 500°C | Lot | EZ-10 vA | S. Dusson | 4,05 | 4,07 | 0,02 | 134,46 | 9,10 | 90,90 | 9,00 | 74,94 | 8,90 | 64,60 | 8,81 | 58,44 | 8,71 | 54,22 | 8,61 | 50,92 | 8,51 | 48,09 | 8,41 | 47,59 | 8,32 | 45,73 | 8,22 | 44,65 | 8,12 | 44,92 | 8,02 | 42,33 | 7,92 | 42,33 | 7,82 | 35,15 | 7,72 | 16,06 | 7,61 | 0,00 | 7,48
EZM10-10-10 | 400288P1000 | 17E346-0899B | 19/12/2017 | 5min à 500°C | Test01 | EZ-10 vA | S. Dusson | 4,01 | 4,03 | 0,02 | 127,82 | 9,10 | 88,49 | 9,01 | 72,77 | 8,91 | 62,15 | 8,81 | 56,06 | 8,71 | 51,82 | 8,61 | 48,53 | 8,51 | 46,39 | 8,42 | 45,85 | 8,32 | 44,22 | 8,22 | 42,94 | 8,12 | 43,82 | 8,02 | 41,18 | 7,92 | 41,25 | 7,82 | 37,68 | 7,72 | 24,35 | 7,62 | 0,00 | 7,49
EZM10-10-10 | 400288P1000 | 17E346-0899B | 19/12/2017 | 5min à 500°C | Lot | EZ-10 vA | S. Dusson | 4,01 | 4,05 | 0,04 | 127,39 | 9,10 | 92,24 | 9,00 | 77,14 | 8,90 | 66,19 | 8,80 | 60,28 | 8,71 | 56,48 | 8,61 | 55,07 | 8,51 | 52,89 | 8,41 | 51,24 | 8,31 | 49,99 | 8,21 | 50,83 | 8,11 | 47,31 | 8,02 | 45,48 | 7,92 | 45,93 | 7,81 | 37,60 | 7,71 | 15,71 | 7,60 | 0,00 | 7,52
EZB10-15-13 | 400286P1015 | 180510-0921B | 29/01/2018 | 8 min a 500°C | test 01 | EZ-10 vA | J. Breton | 2,24 | 2,28 | 0,04 | 130,79 | 9,10 | 92,17 | 9,02 | 76,92 | 8,92 | 66,70 | 8,82 | 60,14 | 8,72 | 56,22 | 8,62 | 55,42 | 8,52 | 53,30 | 8,43 | 52,08 | 8,32 | 50,46 | 8,22 | 49,46 | 8,13 | 48,07 | 8,03 | 47,34 | 7,93 | 39,69 | 7,83 | 23,55 | 7,73 | 0,00 | 7,59
EZB10-15-13 | 400286P1015 | 180510-0921B | 29/01/2018 | 8 min a 500°C | fab | EZ-10 vA | J. Breton | 2,26 | 2,28 | 0,02 | 138,26 | 9,10 | 93,65 | 9,00 | 78,01 | 8,90 | 69,18 | 8,80 | 63,57 | 8,71 | 59,38 | 8,61 | 56,22 | 8,51 | 54,53 | 8,41 | 52,60 | 8,31 | 51,41 | 8,21 | 50,80 | 8,12 | 50,88 | 8,01 | 43,26 | 7,92 | 26,90 | 7,83 | 0,00 | 7,68
EZM10-10-10 | 400288P1000 | 181390-0899B | 19/02/2018 | 5 min a 500°C | test 01 | EZ-10 vA | J. Breton | 3,99 | 4,02 | 0,03 | 123,20 | 9,10 | 83,61 | 9,00 | 70,18 | 8,90 | 61,78 | 8,81 | 57,28 | 8,70 | 54,36 | 8,61 | 51,14 | 8,51 | 48,52 | 8,41 | 46,51 | 8,31 | 46,49 | 8,20 | 45,96 | 8,10 | 45,62 | 8,01 | 40,29 | 7,91 | 26,15 | 7,81 | 0,00 | 7,66
EZM10-10-10 | 400288P1000 | 181390-0899B | 19/02/2018 | 5 min a 500°C | fab | EZ-10 vA | J. Breton | 4,00 | 4,03 | 0,03 | 133,06 | 9,10 | 90,01 | 9,01 | 73,56 | 8,91 | 64,22 | 8,82 | 60,09 | 8,72 | 57,10 | 8,62 | 54,39 | 8,52 | 52,58 | 8,42 | 50,53 | 8,32 | 49,59 | 8,22 | 50,00 | 8,12 | 49,54 | 8,03 | 43,57 | 7,93 | 30,88 | 7,83 | 0,00 | 7,64
EZB10-15-13 | 400286P1015 | 181385-0921B | 23/02/2018 | 8 min a 500°C | test 01 | EZ-10 vA | J. Breton | 2,32 | 2,33 | 0,01 | 131,98 | 9,10 | 89,79 | 9,00 | 72,45 | 8,91 | 64,81 | 8,81 | 59,76 | 8,71 | 57,91 | 8,60 | 55,20 | 8,51 | 53,26 | 8,41 | 51,39 | 8,31 | 49,97 | 8,21 | 49,07 | 8,11 | 47,90 | 8,01 | 44,22 | 7,91 | 33,27 | 7,81 | 13,44 | 7,70 | 0,00 | 7,62
EZB10-15-13 | 400286P1015 | 181385-0921B | 23/02/2018 | 8 min a 500°C | fab | EZ-10 vA | J. Breton | 2,30 | 2,33 | 0,03 | 136,63 | 9,10 | 94,71 | 9,00 | 75,53 | 8,91 | 68,04 | 8,81 | 63,76 | 8,70 | 60,77 | 8,60 | 58,50 | 8,50 | 56,60 | 8,40 | 54,51 | 8,30 | 52,92 | 8,20 | 52,86 | 8,11 | 52,21 | 8,01 | 47,75 | 7,91 | 36,47 | 7,81 | 19,17 | 7,71 | 0,00 | 7,58
EZM10-10-10 | 400288P1000 | 181388-0899B | 26/02/2018 | 5 min a 500°C | test 01 | EZ-10 vA | J. Breton | 3,99 | 4,01 | 0,02 | 126,15 | 9,10 | 85,91 | 9,01 | 72,19 | 8,91 | 63,39 | 8,81 | 56,78 | 8,71 | 54,35 | 8,61 | 51,29 | 8,51 | 48,75 | 8,41 | 47,10 | 8,31 | 45,52 | 8,21 | 46,19 | 8,11 | 46,06 | 8,01 | 43,18 | 7,91 | 30,78 | 7,81 | 0,00 | 7,64
EZM10-10-10 | 400288P1000 | 181388-0899B | 26/02/2018 | 5 min a 500°C | fab | EZ-10 vA | J. Breton | 3,97 | 3,99 | 0,02 | 134,08 | 9,10 | 93,35 | 9,01 | 78,43 | 8,91 | 69,45 | 8,81 | 63,56 | 8,71 | 60,04 | 8,61 | 57,04 | 8,52 | 56,19 | 8,41 | 53,37 | 8,32 | 52,04 | 8,22 | 51,33 | 8,12 | 50,32 | 8,02 | 46,57 | 7,92 | 35,49 | 7,82 | 18,70 | 7,72 | 0,00 | 7,61
EZM10-10-10 | 400288P1000 | 181386-M0001 | 26/02/2018 | 6 min a 500°C | fab | EZ-10 vA | J. Breton | 3,99 | 4,01 | 0,02 | 132,41 | 9,10 | 94,18 | 9,01 | 79,33 | 8,92 | 70,29 | 8,82 | 64,11 | 8,72 | 59,33 | 8,62 | 58,32 | 8,52 | 55,58 | 8,43 | 53,92 | 8,33 | 53,45 | 8,23 | 51,66 | 8,13 | 50,63 | 8,02 | 48,79 | 7,92 | 40,02 | 7,82 | 21,63 | 7,71 | 0,00 | 7,59
EZM10-10-10 | 400288P1000 | 181386-M0001 | 26/02/2018 | 6 min a 500°C | test 01 | EZ-10 vA | J. Breton | 3,98 | 3,99 | 0,01 | 130,63 | 9,10 | 89,98 | 9,01 | 74,99 | 8,92 | 65,67 | 8,82 | 59,23 | 8,72 | 55,86 | 8,62 | 53,78 | 8,52 | 51,52 | 8,42 | 49,36 | 8,32 | 47,82 | 8,22 | 47,73 | 8,12 | 46,39 | 8,02 | 46,62 | 7,92 | 39,75 | 7,82 | 25,58 | 7,72 | 0,00 | 7,59
EZM10-10-10 | 400288P1000 | 181389-0899B | 26/02/2018 | 5min à 500°C | Test01 | EZ-10 vA | N. Larrieu | 4,04 | 4,06 | 0,02 | 124,33 | 9,10 | 84,44 | 9,02 | 69,81 | 8,92 | 60,82 | 8,82 | 55,03 | 8,72 | 50,66 | 8,62 | 48,80 | 8,52 | 46,38 | 8,42 | 44,42 | 8,32 | 43,20 | 8,23 | 42,75 | 8,13 | 40,52 | 8,03 | 41,13 | 7,92 | 36,33 | 7,82 | 21,94 | 7,72 | 0,00 | 7,59
EZM10-10-10 | 400288P1000 | 181389-0899B | 26/02/2018 | 5min à 500°C | Fab | EZ-10 vA | N. Larrieu | 4,01 | 4,02 | 0,01 | 139,21 | 9,10 | 93,65 | 9,01 | 78,83 | 8,91 | 70,22 | 8,81 | 64,52 | 8,71 | 59,99 | 8,61 | 56,28 | 8,51 | 54,53 | 8,42 | 52,63 | 8,32 | 52,06 | 8,22 | 51,56 | 8,12 | 50,84 | 8,02 | 45,36 | 7,91 | 31,19 | 7,82 | 0,00 | 7,64
EZM10-10-10 | 400288P1000 | 181397-0899B | 27/02/2018 | 5 min à 500°C | Test01 | EZ-10 vA | P. Raucroy | 4,05 | 4,06 | 0,01 | 124,66 | 9,10 | 84,17 | 9,01 | 70,06 | 8,91 | 61,79 | 8,81 | 56,25 | 8,71 | 51,97 | 8,61 | 48,51 | 8,51 | 45,86 | 8,41 | 44,78 | 8,31 | 43,85 | 8,21 | 43,76 | 8,11 | 42,31 | 8,01 | 41,13 | 7,91 | 28,84 | 7,79 | 8,34 | 7,69 | 0,00 | 7,63
EZM10-10-10 | 400288P1000 | 181397-0899B | 27/02/2018 | 5 min à 500°C | Fab | EZ-10 vA | P. Raucroy | 4,03 | 4,04 | 0,01 | 132,26 | 9,10 | 92,18 | 9,01 | 77,28 | 8,92 | 68,04 | 8,82 | 62,00 | 8,72 | 57,55 | 8,62 | 54,00 | 8,52 | 52,45 | 8,42 | 50,92 | 8,32 | 49,51 | 8,22 | 47,73 | 8,12 | 47,01 | 8,02 | 41,78 | 7,89 | 26,78 | 7,80 | -0,01 | 7,67
EZM10-10-10 | 400288P1000 | 181387-M0001 | 27/02/2018 | 6 min à 500°C | Test01 | EZ-10 vA | P. Raucroy | 4,06 | 4,07 | 0,01 | 135,13 | 9,10 | 72,61 | 8,94 | 61,08 | 8,85 | 49,58 | 8,77 | 43,35 | 8,68 | 43,37 | 8,56 | 42,50 | 8,46 | 40,09 | 8,37 | 40,29 | 8,27 | 35,48 | 8,16 | 24,58 | 8,07 | 10,49 | 7,99 | 0,00 | 7,93
EZM10-10-10 | 400288P1000 | 181387-M0001 | 27/02/2018 | 6 min à 500°C | Fab | EZ-10 vA | P. Raucroy | 4,07 | 4,09 | 0,02 | 148,25 | 9,10 | 94,22 | 9,01 | 67,37 | 8,84 | 61,07 | 8,75 | 56,13 | 8,66 | 55,20 | 8,55 | 54,18 | 8,44 | 54,59 | 8,33 | 54,88 | 8,23 | 52,78 | 8,13 | 47,41 | 8,03 | 38,03 | 7,93 | 24,72 | 7,82 | 0,00 | 7,64
EZM10-10-10 | 400288P1000 | 182092-0905A | 15/03/2018 | 6 min a 500°C | test 01 | EZ-10 vA | J. Breton | 3,97 | 3,99 | 0,02 | 125,11 | 9,10 | 84,04 | 9,01 | 70,14 | 8,91 | 61,39 | 8,81 | 55,08 | 8,71 | 50,54 | 8,61 | 46,81 | 8,52 | 43,87 | 8,42 | 42,07 | 8,31 | 42,22 | 8,21 | 41,92 | 8,12 | 42,25 | 8,02 | 40,73 | 7,92 | 29,75 | 7,81 | 0,00 | 7,64
EZM10-10-10 | 400288P1000 | 182092-0905A | 15/03/2018 | 6 min a 500°C | fab | EZ-10 vA | J. Breton | 3,97 | 4,00 | 0,03 | 126,56 | 9,10 | 85,94 | 9,00 | 71,50 | 8,90 | 62,41 | 8,80 | 56,74 | 8,70 | 52,41 | 8,60 | 49,14 | 8,50 | 46,54 | 8,40 | 44,93 | 8,30 | 43,51 | 8,20 | 44,02 | 8,09 | 43,50 | 8,00 | 42,07 | 7,90 | 31,61 | 7,80 | 13,58 | 7,70 | 0,00 | 7,62
EZM10-10-10 | 400288P1000 | 182091-0905A | 15/03/2018 | 6 min a 500°C | test 01 | EZ-10 vA | J. Breton | 4,02 | 4,03 | 0,01 | 122,01 | 9,10 | 80,02 | 9,00 | 66,17 | 8,90 | 57,74 | 8,79 | 51,71 | 8,70 | 46,89 | 8,60 | 43,13 | 8,50 | 40,29 | 8,40 | 39,19 | 8,30 | 37,89 | 8,20 | 38,41 | 8,09 | 36,25 | 8,00 | 37,13 | 7,91 | 28,21 | 7,81 | 11,33 | 7,71 | 0,00 | 7,63
EZM10-10-10 | 400288P1000 | 182091-0905A | 15/03/2018 | 6 min a 500°C | fab | EZ-10 vA | J. Breton | 4,02 | 4,04 | 0,02 | 123,60 | 9,10 | 83,38 | 9,00 | 68,52 | 8,88 | 59,50 | 8,79 | 53,60 | 8,69 | 49,05 | 8,59 | 45,81 | 8,49 | 43,90 | 8,39 | 42,19 | 8,29 | 40,82 | 8,19 | 40,51 | 8,09 | 39,35 | 7,98 | 39,17 | 7,89 | 28,67 | 7,80 | 11,45 | 7,69 | 0,00 | 7,62
EZM10-10-10 | 400288P1000 | 182366-0915A | 20/03/2018 | 6min à 500°C | Test01 | EZ-10 vA | S. Dusson | 4,00 | 4,03 | 0,03 | 125,51 | 9,10 | 84,61 | 9,01 | 70,81 | 8,91 | 61,34 | 8,81 | 55,36 | 8,71 | 50,66 | 8,61 | 47,33 | 8,51 | 44,90 | 8,41 | 43,49 | 8,31 | 42,28 | 8,21 | 42,53 | 8,12 | 39,43 | 8,01 | 40,27 | 7,91 | 33,59 | 7,81 | 17,48 | 7,71 | 0,00 | 7,62
EZM10-10-10 | 400288P1000 | 182366-0915A | 20/03/2018 | 6min à 500°C | Lot | EZ-10 vA | S. Dusson | 4,02 | 4,05 | 0,03 | 134,31 | 9,10 | 88,85 | 9,00 | 73,94 | 8,90 | 63,68 | 8,80 | 57,11 | 8,70 | 51,94 | 8,60 | 47,88 | 8,50 | 45,72 | 8,40 | 43,93 | 8,30 | 43,25 | 8,20 | 43,58 | 8,11 | 41,27 | 8,01 | 41,54 | 7,91 | 36,51 | 7,80 | 22,49 | 7,70 | 0,00 | 7,58
EZM10-10-10 | 400288P1000 | 182367-0915A | 26/03/2018 | 6 min a 500°C | test 01 | EZ-10 vA | J. Breton | 3,99 | 4,02 | 0,03 | 121,49 | 9,10 | 84,20 | 9,01 | 71,07 | 8,91 | 62,38 | 8,80 | 55,91 | 8,70 | 51,70 | 8,60 | 48,91 | 8,51 | 47,14 | 8,40 | 44,67 | 8,31 | 43,29 | 8,21 | 43,28 | 8,11 | 43,42 | 8,01 | 40,06 | 7,91 | 26,51 | 7,81 | 0,00 | 7,66
EZM10-10-10 | 400288P1000 | 182367-0915A | 26/03/2018 | 6 min a 500°C | fab | EZ-10 vA | J. Breton | 3,99 | 4,01 | 0,02 | 131,19 | 9,10 | 89,24 | 9,00 | 74,27 | 8,90 | 64,09 | 8,80 | 57,75 | 8,70 | 53,04 | 8,60 | 49,50 | 8,50 | 46,97 | 8,40 | 44,97 | 8,30 | 44,32 | 8,20 | 43,50 | 8,10 | 43,79 | 8,00 | 42,76 | 7,90 | 35,32 | 7,80 | 19,89 | 7,70 | 0,00 | 7,61
EZB10-15-13 | 400286P1015 | 182546-0905A | 27/03/2018 | 6 min a 500°C | test 01 | EZ-10 vA | J. Breton | 2,34 | 2,38 | 0,04 | 122,21 | 9,10 | 81,81 | 8,99 | 66,47 | 8,88 | 58,11 | 8,78 | 52,85 | 8,68 | 49,92 | 8,58 | 47,10 | 8,48 | 44,82 | 8,39 | 42,79 | 8,29 | 41,07 | 8,19 | 40,10 | 8,09 | 39,39 | 7,99 | 36,42 | 7,89 | 25,24 | 7,79 | 0,00 | 7,64
EZB10-15-13 | 400286P1015 | 182546-0905A | 27/03/2018 | 6 min a 500°C | fab | EZ-10 vA | J. Breton | 2,30 | 2,32 | 0,02 | 128,08 | 9,10 | 87,87 | 8,99 | 70,92 | 8,88 | 61,98 | 8,78 | 56,33 | 8,68 | 53,24 | 8,58 | 50,90 | 8,48 | 48,69 | 8,38 | 46,59 | 8,29 | 45,22 | 8,18 | 44,29 | 8,09 | 42,97 | 7,98 | 40,74 | 7,88 | 29,62 | 7,79 | 11,82 | 7,69 | 0,00 | 7,62
EZM10-10-10 | 400288P1000 | 182547-0915A | 27/03/2018 | 6 min a 500°C | test 01 | EZ-10 vA | J. Breton | 3,98 | 4,01 | 0,03 | 125,76 | 9,10 | 86,52 | 9,01 | 71,60 | 8,91 | 62,84 | 8,80 | 57,01 | 8,71 | 52,49 | 8,61 | 50,46 | 8,50 | 47,30 | 8,41 | 45,55 | 8,31 | 44,83 | 8,21 | 45,40 | 8,11 | 44,40 | 8,01 | 43,73 | 7,91 | 33,18 | 7,81 | 14,74 | 7,71 | 0,00 | 7,63
EZM10-10-10 | 400288P1000 | 182547-0915A | 27/03/2018 | 6 min a 500°C | fab | EZ-10 vA | J. Breton | 3,98 | 4,02 | 0,04 | 129,73 | 9,10 | 89,91 | 8,99 | 74,09 | 8,88 | 64,68 | 8,78 | 58,68 | 8,68 | 53,91 | 8,58 | 51,15 | 8,48 | 48,85 | 8,38 | 47,23 | 8,29 | 46,57 | 8,18 | 45,07 | 8,08 | 43,78 | 7,99 | 44,63 | 7,89 | 36,13 | 7,79 | 20,13 | 7,69 | 0,00 | 7,60
EZM10-10-10 | 400288P1000 | 182548-0915A | 30/03/2018 | 8 min à 500°C | Test01 | EZ-10 vA | P. Raucroy | 4,01 | 4,05 | 0,04 | 125,56 | 9,10 | 85,39 | 9,01 | 69,81 | 8,91 | 59,72 | 8,81 | 53,53 | 8,71 | 49,28 | 8,61 | 47,37 | 8,51 | 44,75 | 8,41 | 42,70 | 8,31 | 41,03 | 8,21 | 40,79 | 8,12 | 39,53 | 8,02 | 38,20 | 7,92 | 39,11 | 7,81 | 28,70 | 7,72 | -0,01 | 7,59
EZM10-10-10 | 400288P1000 | 182548-0915A | 30/03/2018 | 8 min à 500°C | Fab | EZ-10 vA | P. Raucroy | 4,01 | 4,05 | 0,04 | 132,06 | 9,10 | 89,01 | 9,01 | 73,28 | 8,91 | 63,15 | 8,82 | 56,72 | 8,72 | 51,89 | 8,62 | 48,21 | 8,52 | 46,63 | 8,42 | 44,38 | 8,32 | 42,81 | 8,22 | 42,60 | 8,12 | 40,79 | 8,03 | 39,02 | 7,93 | 40,32 | 7,82 | 31,86 | 7,72 | 0,00 | 7,55
EZM10-10-10 | 400288P1000 | 182750-0915A | 2018-04-04 | 6 min a 500°c | test01 | EZ-10 vA | B. Messamah | 4,05 | 4,06 | 0,01 | 131,05 | 9,10 | 87,75 | 9,01 | 73,03 | 8,91 | 63,27 | 8,81 | 56,48 | 8,71 | 51,47 | 8,61 | 47,59 | 8,51 | 44,33 | 8,41 | 42,06 | 8,31 | 40,70 | 8,21 | 39,76 | 8,11 | 39,74 | 8,02 | 41,26 | 7,91 | 39,48 | 7,81 | 27,60 | 7,72 | 10,34 | 7,62 | 0,00 | 7,52
EZM10-10-10 | 400288P1000 | 182750-0915A | 2018-04-04 | 6 min a 500°c | fab | EZ-10 vA | B. Messamah | 3,98 | 4,01 | 0,03 | 140,52 | 9,10 | 88,55 | 9,00 | 73,14 | 8,90 | 63,72 | 8,80 | 57,02 | 8,71 | 52,00 | 8,61 | 47,88 | 8,52 | 44,76 | 8,42 | 42,76 | 8,32 | 41,14 | 8,22 | 40,72 | 8,12 | 39,70 | 8,02 | 41,10 | 7,92 | 35,01 | 7,83 | 18,91 | 7,73 | 0,00 | 7,59
EZM10-10-10 | 400288P1000 | 182751-0915A | 2018-04-04 | 6 min a 500°c | test01 | EZ-10 vA | B. Messamah | 4,07 | 4,07 | 0,00 | 131,13 | 9,10 | 82,46 | 9,01 | 68,85 | 8,91 | 60,63 | 8,81 | 54,78 | 8,71 | 49,84 | 8,61 | 46,68 | 8,51 | 44,29 | 8,41 | 42,46 | 8,31 | 41,58 | 8,21 | 41,84 | 8,12 | 41,06 | 8,02 | 31,31 | 7,92 | 13,26 | 7,82 | 0,00 | 7,73
EZM10-10-10 | 400288P1000 | 182751-0915A | 2018-04-04 | 6 min a 500°c | fab | EZ-10 vA | B. Messamah | 3,98 | 3,98 | 0,00 | 130,99 | 9,10 | 89,60 | 9,00 | 74,33 | 8,89 | 64,57 | 8,79 | 58,11 | 8,69 | 53,21 | 8,60 | 49,89 | 8,50 | 47,85 | 8,40 | 46,22 | 8,30 | 46,24 | 8,20 | 44,61 | 8,10 | 43,58 | 8,01 | 42,49 | 7,91 | 31,02 | 7,81 | 12,74 | 7,71 | 0,00 | 7,62
EZB10-19-16 | 400286P1019 | 183182-M0001 | 30/04/2018 | 7 min a 500°C | test 01 | EZ-10 vA | J. Breton | 0,82 | 0,85 | 0,03 | 125,06 | 9,10 | 85,49 | 9,00 | 72,17 | 8,90 | 63,57 | 8,80 | 58,02 | 8,70 | 54,13 | 8,60 | 51,08 | 8,50 | 48,47 | 8,40 | 46,31 | 8,30 | 44,68 | 8,20 | 47,57 | 8,12 | 46,77 | 8,02 | 41,76 | 7,92 | 27,82 | 7,81 | 9,58 | 7,71 | 0,00 | 7,63
EZB10-19-16 | 400286P1019 | 183182-M0001 | 30/04/2018 | 7 min a 500°C | fab | EZ-10 vA | J. Breton | 0,82 | 0,86 | 0,04 | 133,66 | 9,10 | 87,71 | 9,00 | 74,37 | 8,89 | 66,42 | 8,79 | 60,95 | 8,69 | 56,93 | 8,59 | 54,79 | 8,49 | 52,26 | 8,39 | 50,51 | 8,29 | 49,59 | 8,20 | 48,72 | 8,10 | 47,36 | 8,00 | 39,89 | 7,93 | 23,47 | 7,82 | 0,00 | 7,66
EZB10-15-13 | 400286P1015 | 181926-0926A | 30/04/2018 | 7 min a 500°C | test 01 | EZ-10 vA | J. Breton | 2,34 | 2,36 | 0,02 | 137,58 | 9,10 | 88,54 | 9,00 | 73,86 | 8,89 | 65,45 | 8,79 | 59,73 | 8,69 | 55,47 | 8,59 | 51,91 | 8,49 | 49,83 | 8,39 | 47,66 | 8,29 | 46,60 | 8,19 | 46,08 | 8,10 | 45,27 | 8,00 | 40,32 | 7,90 | 27,00 | 7,80 | 8,95 | 7,70 | 0,00 | 7,62
EZB10-15-13 | 400286P1015 | 181926-0926A | 30/04/2018 | 7 min a 500°C | fab | EZ-10 vA | J. Breton | 2,32 | 2,36 | 0,04 | 137,15 | 9,10 | 94,70 | 9,01 | 78,57 | 8,91 | 68,50 | 8,80 | 62,00 | 8,70 | 57,68 | 8,60 | 54,12 | 8,50 | 51,28 | 8,40 | 49,77 | 8,30 | 48,54 | 8,20 | 47,72 | 8,10 | 46,63 | 8,01 | 42,94 | 7,92 | 29,24 | 7,81 | 11,19 | 7,70 | 0,00 | 7,62
EZB10-15-13 | 400286P1015 | 184256-0926A | 2018-06-07 | 7min à500°C | Test01 | EZ-10 vA | N. Larrieu | 2,37 | 2,42 | 0,05 | 142,82 | 9,10 | 93,53 | 9,00 | 77,57 | 8,91 | 67,99 | 8,80 | 61,58 | 8,70 | 56,80 | 8,60 | 53,14 | 8,50 | 50,42 | 8,40 | 49,50 | 8,31 | 46,76 | 8,21 | 44,02 | 8,10 | 43,57 | 7,99 | 40,64 | 7,89 | 25,54 | 7,79 | 7,60 | 7,68 | 0,00 | 7,63
EZB10-15-13 | 400286P1015 | 184256-0926A | 2018-06-07 | 7min à500°C | Fab | EZ-10 vA | N. Larrieu | 2,35 | 2,41 | 0,06 | 150,00 | 9,10 | 91,90 | 9,00 | 77,10 | 8,89 | 68,52 | 8,78 | 62,60 | 8,68 | 58,11 | 8,58 | 54,43 | 8,48 | 51,23 | 8,38 | 48,72 | 8,28 | 47,17 | 8,18 | 46,77 | 8,08 | 45,17 | 7,98 | 37,04 | 7,88 | 21,11 | 7,77 | 0,00 | 7,66
EZM10-10-10 | 400288P1000 | 183738-0915A | 2018-06-07 | 6min à 500°C | Test01 | EZ-10 vA | N. Larrieu | 4,02 | 4,06 | 0,04 | 148,18 | 9,10 | 88,55 | 9,00 | 73,67 | 8,89 | 64,87 | 8,79 | 58,48 | 8,69 | 53,52 | 8,59 | 49,33 | 8,49 | 46,00 | 8,39 | 43,36 | 8,29 | 41,66 | 8,19 | 41,79 | 8,09 | 40,17 | 7,99 | 38,86 | 7,90 | 31,11 | 7,81 | 0,00 | 7,65
EZM10-10-10 | 400288P1000 | 183738-0915A | 2018-06-07 | 6min à 500°C | Fab | EZ-10 vA | N. Larrieu | 4,06 | 4,09 | 0,03 | 146,54 | 9,10 | 87,73 | 9,00 | 73,64 | 8,89 | 65,33 | 8,79 | 58,94 | 8,69 | 53,72 | 8,59 | 49,50 | 8,49 | 46,03 | 8,39 | 43,79 | 8,29 | 43,39 | 8,19 | 40,97 | 8,09 | 38,50 | 8,00 | 36,87 | 7,91 | 23,70 | 7,80 | 3,73 | 7,71 | 0,00 | 7,63
EZM10-10-10 | 400288P1000 | 183737-0915A | 2018-06-07 | 6min à 500°C | Test01 | EZ-10 vA | N. Larrieu | 4,00 | 4,04 | 0,04 | 140,64 | 9,10 | 86,04 | 9,00 | 71,55 | 8,90 | 62,71 | 8,80 | 56,45 | 8,70 | 51,16 | 8,60 | 47,04 | 8,49 | 43,85 | 8,39 | 41,19 | 8,29 | 40,01 | 8,19 | 40,46 | 8,09 | 39,71 | 7,99 | 35,16 | 7,89 | 19,53 | 7,77 | 0,00 | 7,64
EZM10-10-10 | 400288P1000 | 183737-0915A | 2018-06-07 | 6min à 500°C | Fab | EZ-10 vA | N. Larrieu | 4,01 | 4,03 | 0,02 | 144,22 | 9,10 | 87,52 | 9,00 | 73,22 | 8,89 | 65,02 | 8,79 | 58,66 | 8,69 | 53,38 | 8,59 | 49,06 | 8,49 | 45,71 | 8,39 | 43,43 | 8,29 | 42,58 | 8,19 | 41,91 | 8,09 | 41,88 | 7,99 | 34,52 | 7,89 | 18,86 | 7,79 | 0,00 | 7,64
EZM10-10-10 | 400288P1000 | 185754-0921B | 23/07/2018 | 8 min a 500°C | test 01 | EZ-10 vA | J. Breton | 3,95 | 3,98 | 0,03 | 137,93 | 9,10 | 89,44 | 9,00 | 74,85 | 8,89 | 66,35 | 8,78 | 60,58 | 8,68 | 57,12 | 8,58 | 53,54 | 8,48 | 51,08 | 8,38 | 49,01 | 8,28 | 47,84 | 8,18 | 47,93 | 8,07 | 47,50 | 7,98 | 39,03 | 7,88 | 23,07 | 7,78 | 5,60 | 7,67 | 0,00 | 7,60
EZM10-10-10 | 400288P1000 | 185754-0921B | 23/07/2018 | 8 min a 500°C | fab | EZ-10 vA | J. Breton | 3,98 | 3,99 | 0,01 | 143,05 | 9,10 | 92,40 | 9,00 | 78,45 | 8,89 | 69,82 | 8,78 | 63,95 | 8,68 | 59,39 | 8,58 | 56,62 | 8,48 | 54,00 | 8,38 | 52,21 | 8,28 | 51,71 | 8,18 | 51,96 | 8,07 | 47,83 | 7,98 | 36,03 | 7,88 | 18,89 | 7,78 | 2,17 | 7,66 | 0,00 | 7,63
EZM10-10-10 | 400288P1000 | 185760-0921B | 23/07/2018 | 8 min a 500°C | test 01 | EZ-10 vA | J. Breton | 3,98 | 3,99 | 0,01 | 141,08 | 9,10 | 89,99 | 9,00 | 75,33 | 8,89 | 66,65 | 8,78 | 60,63 | 8,68 | 56,03 | 8,58 | 52,11 | 8,48 | 50,75 | 8,38 | 48,55 | 8,28 | 47,64 | 8,18 | 47,19 | 8,07 | 46,81 | 7,98 | 37,49 | 7,88 | 21,31 | 7,78 | 3,48 | 7,67 | 0,00 | 7,62
EZM10-10-10 | 400288P1000 | 185760-0921B | 23/07/2018 | 8 min a 500°C | fab | EZ-10 vA | J. Breton | 3,98 | 4,00 | 0,02 | 147,16 | 9,10 | 97,11 | 9,00 | 81,13 | 8,89 | 72,48 | 8,79 | 66,38 | 8,69 | 61,77 | 8,58 | 57,88 | 8,48 | 56,09 | 8,38 | 54,02 | 8,28 | 53,02 | 8,18 | 53,09 | 8,09 | 51,90 | 7,98 | 44,78 | 7,88 | 30,61 | 7,78 | 12,65 | 7,67 | 0,00 | 7,58
EZB10-17-15 | 400286P1017 | 185762-0891A | 23/07/2018 | 8 min a 500°C | test 01 | EZ-10 vA | J. Breton | 1,38 | 1,41 | 0,03 | 133,57 | 9,10 | 80,93 | 9,00 | 66,26 | 8,89 | 57,45 | 8,78 | 52,02 | 8,68 | 48,82 | 8,58 | 45,73 | 8,48 | 43,25 | 8,38 | 41,12 | 8,28 | 39,54 | 8,18 | 38,86 | 8,08 | 37,02 | 7,98 | 35,78 | 7,87 | 25,62 | 7,77 | 9,08 | 7,66 | 0,00 | 7,60
EZB10-17-15 | 400286P1017 | 185762-0891A | 23/07/2018 | 8 min a 500°C | fab | EZ-10 vA | J. Breton | 1,38 | 1,42 | 0,04 | 134,99 | 9,10 | 84,43 | 9,00 | 69,45 | 8,89 | 60,75 | 8,78 | 54,86 | 8,68 | 50,40 | 8,58 | 46,76 | 8,48 | 43,90 | 8,38 | 41,58 | 8,28 | 39,85 | 8,18 | 40,42 | 8,09 | 39,24 | 7,99 | 33,30 | 7,89 | 19,02 | 7,79 | 3,58 | 7,68 | 0,00 | 7,63
EZB10-19-16 | 400286P1019 | 188428-0915A | 20/11/2018 | 7 min à 500°C | test01 | EZ-10 vA | P. Pino | 0,80 | 0,89 | 0,09 | 131,50 | 9,10 | 87,10 | 9,00 | 74,73 | 8,88 | 66,64 | 8,78 | 60,79 | 8,67 | 56,05 | 8,56 | 53,46 | 8,46 | 50,35 | 8,36 | 47,84 | 8,25 | 45,20 | 8,15 | 43,07 | 8,03 | 33,00 | 7,92 | 16,54 | 7,81 | 0,99 | 7,66 | 0,00 | 7,63
EZB10-19-16 | 400286P1019 | 188428-0915A | 20/11/2018 | 7 min à 500°C | lot | EZ-10 vA | P. Pino | 0,81 | 0,89 | 0,08 | 128,51 | 9,10 | 86,04 | 8,99 | 74,00 | 8,88 | 66,15 | 8,77 | 60,34 | 8,66 | 55,60 | 8,55 | 52,93 | 8,45 | 49,71 | 8,35 | 46,55 | 8,24 | 43,86 | 8,13 | 36,98 | 8,03 | 24,65 | 7,91 | 8,03 | 7,79 | 0,00 | 7,68
EZM10-10-10 | 400288P1000 | 18A304-M0001 | 2018-06-12 | 7 min à 500°C | Test01 | EZ-10 vA | N. Larrieu | 3,94 | 3,95 | 0,01 | 136,41 | 9,10 | 87,76 | 9,01 | 56,26 | 8,84 | 49,58 | 8,75 | 46,10 | 8,65 | 45,02 | 8,54 | 43,20 | 8,44 | 43,17 | 8,34 | 40,83 | 8,24 | 30,11 | 8,15 | 17,03 | 8,07 | 0,00 | 7,97
EZM10-10-10 | 400288P1000 | 18A304-M0001 | 2018-06-12 | 7 min à 500°C | Fab | EZ-10 vA | N. Larrieu | 3,98 | 4,01 | 0,03 | 144,48 | 9,10 | 85,82 | 9,00 | 71,08 | 8,91 | 66,45 | 8,79 | 62,78 | 8,68 | 59,17 | 8,57 | 57,08 | 8,47 | 54,72 | 8,37 | 52,98 | 8,27 | 52,26 | 8,17 | 51,92 | 8,07 | 49,35 | 7,96 | 38,44 | 7,87 | 21,86 | 7,76 | 0,00 | 7,59
EZM10-10-10 | 400288P1000 | 18A302-M0001 | 2018-06-12 | 7 min à 500°C | Test01 | EZ-10 vA | N. Larrieu | 4,01 | 4,01 | 0,00 | 128,33 | 9,10 | 80,84 | 8,99 | 69,05 | 8,88 | 59,82 | 8,78 | 55,70 | 8,67 | 53,24 | 8,57 | 50,24 | 8,47 | 47,84 | 8,36 | 46,57 | 8,26 | 45,48 | 8,16 | 45,50 | 8,07 | 39,35 | 7,97 | 25,22 | 7,86 | 0,00 | 7,65
EZM10-10-10 | 400288P1000 | 18A302-M0001 | 2018-06-12 | 7 min à 500°C | Fab | EZ-10 vA | N. Larrieu | 4,01 | 4,02 | 0,01 | 138,40 | 9,10 | 89,16 | 8,99 | 75,52 | 8,89 | 65,92 | 8,79 | 62,49 | 8,68 | 60,66 | 8,57 | 57,48 | 8,47 | 55,30 | 8,37 | 54,20 | 8,27 | 53,16 | 8,16 | 51,20 | 8,07 | 42,88 | 7,96 | 27,42 | 7,85 | 0,00 | 7,64
EZB10-15-13 | 400286P1015 | 18A307-0905A | 2018-06-12 | 6min à 500°C | Test01 | EZ-10 vA | N. Larrieu | 2,34 | 2,38 | 0,04 | 128,35 | 9,10 | 79,79 | 9,00 | 66,98 | 8,88 | 58,27 | 8,77 | 52,89 | 8,67 | 49,76 | 8,57 | 46,51 | 8,47 | 43,90 | 8,36 | 41,97 | 8,26 | 40,59 | 8,16 | 40,06 | 8,06 | 34,66 | 7,96 | 21,08 | 7,86 | 0,00 | 7,67
EZB10-15-13 | 400286P1015 | 18A307-0905A | 2018-06-12 | 6min à 500°C | Fab | EZ-10 vA | N. Larrieu | 2,35 | 2,36 | 0,01 | 143,37 | 9,10 | 88,01 | 9,00 | 72,16 | 8,89 | 62,32 | 8,79 | 57,63 | 8,68 | 55,05 | 8,57 | 51,88 | 8,47 | 49,21 | 8,37 | 47,30 | 8,27 | 45,59 | 8,17 | 44,84 | 8,07 | 37,94 | 7,97 | 24,29 | 7,87 | 7,24 | 7,76 | 0,00 | 7,68
EZB10-15-13 | 400286P1015 | 190417-0926A | 21/01/2019 | 7min à 500°C | Test01 | EZ-10 vA | S. Dusson | 2,37 | 2,40 | 0,03 | 140,51 | 9,10 | 87,96 | 9,00 | 73,53 | 8,89 | 64,95 | 8,79 | 58,86 | 8,69 | 54,16 | 8,59 | 50,39 | 8,48 | 47,17 | 8,39 | 45,01 | 8,28 | 45,40 | 8,18 | 44,19 | 8,08 | 42,78 | 7,99 | 34,75 | 7,90 | 18,44 | 7,80 | 0,00 | 7,64
EZB10-15-13 | 400286P1015 | 190417-0926A | 21/01/2019 | 7min à 500°C | Lot | EZ-10 vA | S. Dusson | 2,39 | 2,41 | 0,02 | 149,90 | 9,10 | 92,30 | 9,00 | 76,28 | 8,90 | 67,28 | 8,79 | 60,99 | 8,69 | 56,01 | 8,59 | 52,09 | 8,49 | 48,81 | 8,39 | 46,28 | 8,29 | 43,90 | 8,20 | 42,42 | 8,10 | 40,86 | 8,01 | 37,31 | 7,90 | 16,96 | 7,78 | 0,00 | 7,67
EZB10-19-16 | 400286P1019 | 190420-0915A | 21/01/2019 | 7min à 500°C | Test01 | EZ-10 vA | S. Dusson | 0,85 | 0,89 | 0,04 | 126,32 | 9,10 | 84,83 | 9,00 | 71,21 | 8,89 | 62,80 | 8,79 | 56,98 | 8,69 | 53,58 | 8,59 | 50,29 | 8,49 | 47,82 | 8,38 | 45,97 | 8,28 | 44,20 | 8,18 | 41,99 | 8,08 | 40,38 | 7,97 | 31,48 | 7,86 | 15,13 | 7,75 | 0,00 | 7,63
EZB10-19-16 | 400286P1019 | 190420-0915A | 21/01/2019 | 7min à 500°C | Lot | EZ-10 vA | S. Dusson | 0,87 | 0,91 | 0,04 | 137,56 | 9,10 | 90,38 | 9,01 | 75,44 | 8,91 | 66,26 | 8,80 | 59,99 | 8,70 | 55,24 | 8,60 | 52,61 | 8,50 | 50,02 | 8,40 | 48,21 | 8,30 | 46,00 | 8,20 | 44,32 | 8,09 | 41,64 | 7,99 | 30,75 | 7,89 | 14,14 | 7,77 | 0,00 | 7,65
EZM10-10-10 | 400288P1000 | 192113-0892A | 18/03/2019 | 6min à 500°C | Test01 | EZ-10 vA | S. Dusson | 4,04 | 4,06 | 0,02 | 129,41 | 9,10 | 80,83 | 9,01 | 66,29 | 8,92 | 57,56 | 8,81 | 51,74 | 8,71 | 47,14 | 8,61 | 43,24 | 8,52 | 40,86 | 8,42 | 38,51 | 8,32 | 36,93 | 8,22 | 36,81 | 8,13 | 35,06 | 8,03 | 36,00 | 7,92 | 29,69 | 7,82 | 13,73 | 7,70 | 0,00 | 7,60
EZM10-10-10 | 400288P1000 | 192113-0892A | 18/03/2019 | 6min à 500°C | Lot | EZ-10 vA | S. Dusson | 4,03 | 4,05 | 0,02 | 142,93 | 9,10 | 88,03 | 9,01 | 73,35 | 8,91 | 64,25 | 8,81 | 58,08 | 8,71 | 53,30 | 8,61 | 49,16 | 8,51 | 45,84 | 8,41 | 43,20 | 8,31 | 41,82 | 8,22 | 41,44 | 8,13 | 40,05 | 8,03 | 38,81 | 7,92 | 21,88 | 7,81 | 0,00 | 7,70
EZM10-10-10 | 400288P1000 | 192114-0892A | 18/03/2019 | 5min à 500°C | Test01 | EZ-10 vA | S. Dusson | 4,04 | 4,07 | 0,03 | 137,12 | 9,10 | 84,06 | 9,01 | 69,05 | 8,92 | 60,32 | 8,82 | 54,44 | 8,72 | 49,76 | 8,62 | 45,84 | 8,52 | 42,61 | 8,42 | 40,05 | 8,32 | 38,24 | 8,22 | 37,46 | 8,12 | 36,81 | 8,03 | 36,48 | 7,93 | 20,25 | 7,81 | 0,00 | 7,71
EZM10-10-10 | 400288P1000 | 192114-0892A | 18/03/2019 | 5min à 500°C | Lot | EZ-10 vA | S. Dusson | 4,05 | 4,07 | 0,02 | 144,13 | 9,10 | 84,98 | 9,01 | 70,93 | 8,91 | 61,32 | 8,81 | 55,07 | 8,71 | 50,09 | 8,61 | 45,86 | 8,51 | 42,67 | 8,41 | 40,34 | 8,31 | 38,86 | 8,21 | 38,24 | 8,11 | 38,45 | 8,01 | 36,16 | 7,91 | 25,07 | 7,82 | 0,00 | 7,65
EZB10-15-13 | 400286P1015 | 192647-M0001 | 28/03/2019 | 8 min a 500°C | test 01 | EZ-10 vA | J. Breton | 2,32 | 2,35 | 0,03 | 147,39 | 9,10 | 94,20 | 9,01 | 78,48 | 8,90 | 69,43 | 8,80 | 63,47 | 8,71 | 58,84 | 8,61 | 55,31 | 8,52 | 53,59 | 8,42 | 51,51 | 8,33 | 50,53 | 8,23 | 49,27 | 8,13 | 42,50 | 7,94 | 28,67 | 7,84 | 11,65 | 7,71 | 0,00 | 7,59
EZB10-15-13 | 400286P1015 | 192647-M0001 | 28/03/2019 | 8 min a 500°C | fab | EZ-10 vA | J. Breton | 2,35 | 2,38 | 0,03 | 146,91 | 9,10 | 94,67 | 9,01 | 78,78 | 8,92 | 69,56 | 8,81 | 63,44 | 8,72 | 58,73 | 8,62 | 55,47 | 8,52 | 53,52 | 8,43 | 50,73 | 8,24 | 49,28 | 8,14 | 48,10 | 8,04 | 42,14 | 7,94 | 29,36 | 7,83 | 11,50 | 7,71 | 0,00 | 7,60
EZB10-15-13 | 400286P1015 | 192646-M0001 | 29/03/2019 | 8 min a 500°C | test 01 | EZ-10 vA | J. Breton | 2,34 | 2,35 | 0,01 | 135,57 | 9,10 | 93,05 | 9,01 | 77,14 | 8,92 | 67,57 | 8,82 | 61,78 | 8,72 | 57,48 | 8,62 | 54,75 | 8,52 | 53,51 | 8,43 | 51,33 | 8,33 | 48,78 | 8,14 | 43,05 | 7,94 | 28,74 | 7,84 | 11,13 | 7,70 | 0,00 | 7,60
EZB10-15-13 | 400286P1015 | 192646-M0001 | 29/03/2019 | 8 min a 500°C | fab | EZ-10 vA | J. Breton | 2,34 | 2,36 | 0,02 | 142,45 | 9,10 | 93,23 | 9,00 | 77,22 | 8,90 | 68,45 | 8,81 | 62,86 | 8,71 | 59,03 | 8,61 | 57,40 | 8,51 | 55,06 | 8,42 | 53,03 | 8,32 | 52,12 | 8,22 | 51,29 | 8,12 | 49,90 | 8,03 | 43,76 | 7,93 | 30,57 | 7,82 | 13,37 | 7,70 | 0,00 | 7,58
EZB10-17-15 | 400286P1017 | 192648-M0001 | 29/03/2019 | 8 min a 500°C | test 01 | EZ-10 vA | J. Breton | 1,33 | 1,36 | 0,03 | 138,01 | 9,10 | 92,31 | 9,00 | 76,32 | 8,90 | 67,77 | 8,80 | 61,89 | 8,70 | 57,92 | 8,60 | 56,27 | 8,51 | 53,85 | 8,41 | 51,99 | 8,31 | 50,87 | 8,22 | 49,44 | 8,12 | 48,09 | 8,02 | 40,66 | 7,91 | 24,88 | 7,81 | 7,01 | 7,68 | 0,00 | 7,61
EZB10-17-15 | 400286P1017 | 192648-M0001 | 29/03/2019 | 8 min a 500°C | fab | EZ-10 vA | J. Breton | 1,34 | 1,37 | 0,03 | 141,71 | 9,10 | 94,53 | 9,00 | 79,72 | 8,90 | 71,09 | 8,80 | 65,35 | 8,70 | 61,71 | 8,60 | 58,51 | 8,50 | 56,08 | 8,41 | 55,53 | 8,32 | 54,38 | 8,22 | 53,24 | 8,12 | 51,41 | 8,02 | 43,73 | 7,92 | 28,64 | 7,82 | 10,46 | 7,69 | 0,00 | 7,61
EZB10-19-16 | 400286P1019 | 192986-M0001 | 2019-08-04 | 7min à 500°C | Test01 | EZ-10 vA | S. Dusson | 0,87 | 0,91 | 0,04 | 133,81 | 9,10 | 83,44 | 8,99 | 67,92 | 8,90 | 61,27 | 8,79 | 57,05 | 8,68 | 54,34 | 8,57 | 51,90 | 8,47 | 49,39 | 8,37 | 47,40 | 8,27 | 46,40 | 8,17 | 46,20 | 8,07 | 43,50 | 7,97 | 33,34 | 7,87 | 16,34 | 7,77 | 0,00 | 7,65
EZB10-19-16 | 400286P1019 | 192986-M0001 | 2019-08-04 | 7min à 500°C | Lot | EZ-10 vA | S. Dusson | 0,86 | 0,89 | 0,03 | 143,74 | 9,10 | 89,44 | 9,00 | 71,74 | 8,90 | 61,83 | 8,81 | 55,13 | 8,72 | 53,14 | 8,62 | 49,99 | 8,51 | 48,59 | 8,41 | 47,53 | 8,30 | 47,33 | 8,19 | 46,02 | 8,09 | 44,61 | 8,00 | 35,81 | 7,90 | 19,97 | 7,79 | 0,00 | 7,67
EZB10-19-16 | 400286P1019 | 192987-M0001 | 2019-08-04 | 7min à 500°C | Test01 | EZ-10 vA | S. Dusson | 0,85 | 0,89 | 0,04 | 139,60 | 9,10 | 86,11 | 8,99 | 72,64 | 8,88 | 64,13 | 8,77 | 58,83 | 8,67 | 54,43 | 8,57 | 50,86 | 8,47 | 48,47 | 8,37 | 47,23 | 8,28 | 46,41 | 8,18 | 45,31 | 8,08 | 42,92 | 7,97 | 32,20 | 7,86 | 14,07 | 7,77 | 0,00 | 7,65
EZB10-19-16 | 400286P1019 | 192987-M0001 | 2019-08-04 | 7min à 500°C | Lot | EZ-10 vA | S. Dusson | 0,87 | 0,90 | 0,03 | 148,52 | 9,10 | 91,10 | 9,00 | 75,64 | 8,89 | 66,84 | 8,79 | 60,98 | 8,69 | 56,49 | 8,59 | 53,12 | 8,49 | 49,76 | 8,39 | 47,58 | 8,30 | 45,76 | 8,20 | 43,38 | 8,11 | 42,13 | 8,01 | 37,57 | 7,91 | 26,12 | 7,80 | 0,00 | 7,69
EZB10-15-13 | 400286P1015 | 193559-M0001 | 24/04/2019 | 8min à 500°C | Test01 | EZ-10 vA | S. Dusson | 2,36 | 2,41 | 0,05 | 131,22 | 9,10 | 85,57 | 9,01 | 67,95 | 8,93 | 60,12 | 8,83 | 55,18 | 8,73 | 51,62 | 8,62 | 48,81 | 8,52 | 46,73 | 8,42 | 44,52 | 8,32 | 43,15 | 8,22 | 42,58 | 8,12 | 41,11 | 8,02 | 35,60 | 7,92 | 22,59 | 7,82 | 0,00 | 7,67
EZB10-15-13 | 400286P1015 | 193559-M0001 | 24/04/2019 | 8min à 500°C | Lot | EZ-10 vA | S. Dusson | 2,35 | 2,38 | 0,03 | 148,08 | 9,10 | 87,69 | 9,01 | 68,60 | 8,92 | 52,71 | 8,75 | 49,88 | 8,65 | 46,40 | 8,56 | 43,73 | 8,46 | 43,45 | 8,36 | 40,55 | 8,27 | 34,15 | 8,19 | 26,08 | 8,10 | 0,00 | 7,95
EZB10-15-13 | 400286P1015 | 193532-M0001 | 24/04/2019 | 7min à 500°C | Test01 | EZ-10 vA | S. Dusson | 2,36 | 2,40 | 0,04 | 141,00 | 9,10 | 88,61 | 8,99 | 72,16 | 8,88 | 60,99 | 8,78 | 53,82 | 8,69 | 50,46 | 8,58 | 48,12 | 8,46 | 47,27 | 8,35 | 46,08 | 8,24 | 45,10 | 8,14 | 44,71 | 8,03 | 42,67 | 7,92 | 32,94 | 7,82 | 16,11 | 7,72 | 0,00 | 7,62
EZB10-15-13 | 400286P1015 | 193532-M0001 | 24/04/2019 | 7min à 500°C | Lot | EZ-10 vA | S. Dusson | 2,37 | 2,39 | 0,02 | 150,55 | 9,10 | 91,45 | 8,99 | 75,26 | 8,88 | 64,20 | 8,78 | 56,62 | 8,68 | 51,24 | 8,59 | 49,09 | 8,48 | 46,98 | 8,37 | 45,98 | 8,27 | 44,39 | 8,16 | 44,44 | 8,06 | 41,40 | 7,95 | 29,57 | 7,84 | 10,89 | 7,75 | 0,00 | 7,61
EZM10-10-10 | 400288P1000 | 193734-M0001 | 2019-06-05 | 7min à 500°C | Test01 | EZ-10 vA | N. Larrieu | 4,01 | 4,05 | 0,04 | 147,47 | 9,10 | 75,19 | 8,94 | 63,15 | 8,85 | 56,72 | 8,76 | 53,38 | 8,65 | 49,80 | 8,55 | 47,25 | 8,45 | 44,90 | 8,35 | 44,43 | 8,25 | 41,63 | 8,15 | 40,74 | 8,05 | 40,55 | 7,92 | 9,65 | 7,75 | 0,00 | 7,71
EZM10-10-10 | 400288P1000 | 193734-M0001 | 2019-06-05 | 7 min a 500°c | fab | EZ-10 vA | B. Messamah | 4,05 | 4,06 | 0,01 | 135,73 | 9,10 | 87,41 | 9,01 | 73,60 | 8,90 | 65,29 | 8,80 | 59,53 | 8,70 | 54,17 | 8,61 | 51,53 | 8,51 | 49,64 | 8,41 | 47,85 | 8,31 | 47,66 | 8,21 | 46,85 | 8,11 | 45,39 | 8,01 | 36,40 | 7,90 | 18,59 | 7,79 | 0,00 | 7,67
EZB10-17-15 | 400286P1017 | 193996-M0001 | 22/05/2019 | 8min à 500°C | Test01 | EZ-10 vA | N. Larrieu | 1,38 | 1,41 | 0,03 | 143,37 | 9,10 | 90,19 | 9,01 | 74,66 | 8,92 | 64,75 | 8,82 | 56,76 | 8,73 | 52,10 | 8,63 | 51,74 | 8,52 | 49,57 | 8,42 | 47,77 | 8,33 | 46,45 | 8,23 | 44,36 | 8,13 | 44,02 | 8,03 | 38,07 | 7,92 | 21,14 | 7,82 | 0,00 | 7,71
EZB10-17-15 | 400286P1017 | 193996-M0001 | 22/05/2019 | 8min à 500°C | Fab | EZ-10 vA | N. Larrieu | 1,38 | 1,42 | 0,04 | 157,08 | 9,10 | 97,07 | 9,01 | 79,69 | 8,92 | 70,36 | 8,82 | 64,04 | 8,72 | 54,30 | 8,54 | 50,64 | 8,44 | 49,14 | 8,34 | 48,05 | 8,24 | 46,36 | 8,14 | 45,92 | 8,04 | 41,49 | 7,94 | 22,51 | 7,82 | 0,00 | 7,70
EZB10-17-15 | 400286P1017 | 193997-M0001 | 22/05/2019 | 8min à 500°C | Test01 | EZ-10 vA | N. Larrieu | 1,38 | 1,40 | 0,02 | 150,51 | 9,10 | 93,42 | 9,01 | 62,92 | 8,84 | 54,50 | 8,76 | 49,15 | 8,67 | 44,77 | 8,58 | 45,72 | 8,47 | 44,28 | 8,37 | 43,82 | 8,27 | 36,28 | 8,18 | 25,40 | 8,10 | 0,00 | 7,96
EZB10-17-15 | 400286P1017 | 193997-M0001 | 22/05/2019 | 8min à 500°C | Fab | EZ-10 vA | N. Larrieu | 1,40 | 1,42 | 0,02 | 163,10 | 9,10 | 97,21 | 9,01 | 79,67 | 8,92 | 69,97 | 8,82 | 63,74 | 8,72 | 59,11 | 8,62 | 55,41 | 8,52 | 52,40 | 8,42 | 49,69 | 8,33 | 45,69 | 8,14 | 44,61 | 8,04 | 40,16 | 7,94 | 30,53 | 7,84 | 0,00 | 7,70
EZM10-10-10 | 400288P1000 | 194683-M0001 | 19/06/2019 | 7 min a 500°c | test 01 | EZ-10 vA | J. Breton | 3,99 | 4,01 | 0,02 | 126,30 | 9,10 | 80,05 | 9,01 | 66,59 | 8,91 | 60,34 | 8,81 | 56,16 | 8,71 | 52,84 | 8,60 | 49,91 | 8,50 | 47,56 | 8,40 | 46,15 | 8,30 | 46,06 | 8,20 | 46,15 | 8,10 | 40,85 | 8,01 | 27,81 | 7,90 | 11,97 | 7,78 | 0,00 | 7,69
EZM10-10-10 | 400288P1000 | 194683-M0001 | 19/06/2019 | 7 min a 500°c | fab | EZ-10 vA | J. Breton | 3,98 | 4,00 | 0,02 | 132,97 | 9,10 | 85,81 | 9,01 | 72,11 | 8,91 | 64,49 | 8,81 | 58,27 | 8,72 | 55,76 | 8,61 | 54,02 | 8,51 | 51,70 | 8,40 | 51,33 | 8,30 | 49,75 | 8,21 | 48,81 | 8,11 | 40,27 | 8,01 | 25,15 | 7,91 | 8,73 | 7,79 | 0,00 | 7,71
EZB10-15-13 | 400286P1015 | 194680-M0001 | 19/06/2019 | 7 min a 500°C | test 01 | EZ-10 vA | J. Breton | 2,34 | 2,36 | 0,02 | 136,80 | 9,10 | 87,83 | 9,01 | 74,71 | 8,89 | 64,72 | 8,79 | 60,30 | 8,69 | 57,04 | 8,59 | 53,96 | 8,49 | 51,57 | 8,39 | 49,82 | 8,29 | 48,51 | 8,19 | 45,73 | 8,09 | 36,28 | 7,99 | 20,48 | 7,89 | 5,55 | 7,78 | 0,00 | 7,73
EZB10-15-13 | 400286P1015 | 194680-M0001 | 19/06/2019 | 7 min a 500°C | fab | EZ-10 vA | J. Breton | 2,38 | 2,39 | 0,01 | 139,26 | 9,10 | 93,67 | 9,00 | 80,06 | 8,90 | 69,97 | 8,81 | 65,67 | 8,71 | 61,46 | 8,61 | 59,02 | 8,51 | 57,12 | 8,41 | 56,39 | 8,31 | 55,43 | 8,21 | 51,96 | 8,11 | 42,96 | 8,01 | 27,66 | 7,91 | 10,89 | 7,80 | 0,00 | 7,70
EZB10-15-13 | 400286P1015 | 194681-M0001 | 19/06/2019 | 7 min a 500°C | test 01 | EZ-10 vA | J. Breton | 2,34 | 2,36 | 0,02 | 140,30 | 9,10 | 92,26 | 9,03 | 75,03 | 8,93 | 65,96 | 8,83 | 61,51 | 8,72 | 57,34 | 8,62 | 54,26 | 8,52 | 51,75 | 8,42 | 50,00 | 8,32 | 48,77 | 8,22 | 47,70 | 8,12 | 44,35 | 8,00 | 32,52 | 7,91 | 16,90 | 7,81 | 0,00 | 7,67
EZB10-15-13 | 400286P1015 | 194681-M0001 | 19/06/2019 | 7 min a 500°C | fab | EZ-10 vA | J. Breton | 2,35 | 2,37 | 0,02 | 140,46 | 9,10 | 92,90 | 9,01 | 77,49 | 8,91 | 68,29 | 8,82 | 65,05 | 8,71 | 61,48 | 8,61 | 58,40 | 8,51 | 56,00 | 8,41 | 54,25 | 8,31 | 52,66 | 8,21 | 50,38 | 8,10 | 43,06 | 8,00 | 27,89 | 7,90 | 10,79 | 7,80 | 0,00 | 7,70
EZB10-15-13 | 400286P1015 | 195474-M0001 | 2019-11-07 | 7 min a 500°C | test 01 | EZ-10 vA | J. Breton | 2,33 | 2,36 | 0,03 | 131,12 | 9,10 | 92,55 | 9,00 | 77,45 | 8,89 | 68,16 | 8,79 | 62,61 | 8,69 | 58,74 | 8,59 | 55,64 | 8,49 | 54,06 | 8,39 | 52,35 | 8,30 | 52,40 | 8,21 | 51,14 | 8,11 | 48,16 | 8,01 | 38,23 | 7,92 | 21,47 | 7,82 | 0,00 | 7,69
EZB10-15-13 | 400286P1015 | 195474-M0001 | 2019-11-07 | 7 min a 500°C | fab | EZ-10 vA | J. Breton | 2,32 | 2,36 | 0,04 | 144,93 | 9,10 | 99,48 | 9,01 | 83,76 | 8,91 | 74,34 | 8,80 | 68,31 | 8,70 | 64,04 | 8,60 | 60,65 | 8,51 | 57,94 | 8,41 | 57,73 | 8,31 | 55,61 | 8,21 | 54,44 | 8,11 | 52,53 | 8,02 | 47,34 | 7,93 | 36,30 | 7,83 | 20,86 | 7,73 | 0,00 | 7,63
Aperçu
Selectionner chaques lignes souhaitées
Revenir à la page d'accueil

## Maliste
Désignation implant | Référence | N° de lot - Coulée | Date | Traitement | Test01 Test02 Fab | Méthode | Visa | Effet SE Mesure Avant Ouverture (mm) | Effet SE Mesure après Ouverture (mm) | Effet SE en mm J-I) | F1 (N) | O1 (mm) | F2 (N) | O2 (mm) | F3 (N) | O3 (mm) | F4 (N) | O4 (mm) | F5 (N) | O5 (mm) | F6 (N) | O6 (mm) | F7 (N) | O7 (mm) | F8 (N) | O8 (mm) | F9 (N) | O9 (mm) | F10 (N) | O10 (mm) | F11 (N) | O11 (mm) | F12 (N) | O12 (mm) | F13 (N) | O13 (mm) | F14 (N) | O14 (mm) | F15 (N) | O15 (mm) | F16 (N) | O16 (mm) | F17 (N) | O17 (mm) | F18 (N) | O18 (mm) | F19 (N) | O19 (mm) | F20 (N) | O20 (mm)
EZB10-19-16 | 400286P1019 | 178079-0893A | 16/08/2017 | 8min à 500°C | Test01 | EZ-10 vA | S. Dusson | 0,84 | 0,90 | 0,06 | 125,29 | 9,10 | 88,72 | 9,02 | 63,50 | 8,84 | 57,01 | 8,74 | 53,62 | 8,64 | 50,64 | 8,54 | 48,74 | 8,43 | 46,73 | 8,33 | 45,39 | 8,23 | 44,28 | 8,13 | 42,82 | 8,03 | 42,39 | 7,92 | 39,35 | 7,83 | 26,97 | 7,73 | 0,00 | 7,55
EZB10-19-16 | 400286P1019 | 178079-0893A | 16/08/2017 | 8min à 500°C | FAB | EZ-10 vA | S. Dusson | 0,83 | 0,91 | 0,08 | 127,31 | 9,10 | 89,48 | 9,00 | 73,68 | 8,91 | 63,64 | 8,81 | 57,82 | 8,71 | 53,87 | 8,62 | 52,51 | 8,52 | 50,30 | 8,42 | 48,69 | 8,32 | 47,42 | 8,22 | 46,63 | 8,12 | 44,50 | 8,02 | 44,20 | 7,91 | 38,29 | 7,81 | 23,20 | 7,72 | 0,00 | 7,58
EZM10-10-10 | 400288P1000 | 178088-0926A | 13/09/2017 | 7 min à 500°C | test 01 | EZ-10 vA | P. Pino | 4,10 | 4,15 | 0,05 | 132,69 | 9,10 | 91,14 | 9,01 | 75,48 | 8,91 | 65,42 | 8,81 | 58,80 | 8,71 | 54,04 | 8,62 | 50,41 | 8,52 | 50,65 | 8,42 | 47,30 | 8,33 | 45,81 | 8,22 | 45,17 | 8,13 | 44,08 | 8,03 | 44,28 | 7,92 | 39,62 | 7,82 | 25,90 | 7,72 | 0,00 | 7,57
EZM10-10-10 | 400288P1000 | 178088-0926A | 13/09/2017 | 7 min à 500°c | fab | EZ-10 vA | P. Pino | 4,06 | 4,22 | 0,16 | 134,30 | 9,10 | 93,73 | 9,01 | 78,33 | 8,91 | 68,51 | 8,81 | 62,63 | 8,71 | 58,05 | 8,62 | 55,92 | 8,52 | 53,16 | 8,42 | 51,16 | 8,32 | 49,88 | 8,22 | 49,77 | 8,12 | 47,99 | 8,02 | 47,88 | 7,91 | 40,36 | 7,81 | 25,80 | 7,72 | 0,00 | 7,55
EZM10-10-10 | 400288P1000 | 178089-0926A | 13/09/2017 | 7 min à 500°C | test 01 | EZ-10 vA | P. Pino | 4,06 | 4,10 | 0,04 | 126,67 | 9,10 | 85,24 | 9,00 | 71,21 | 8,90 | 62,68 | 8,81 | 56,95 | 8,71 | 52,65 | 8,61 | 49,14 | 8,51 | 48,07 | 8,41 | 47,12 | 8,30 | 45,99 | 8,21 | 45,13 | 8,11 | 44,16 | 8,01 | 41,23 | 7,91 | 27,67 | 7,81 | 8,97 | 7,71 | 0,00 | 7,63
EZM10-10-10 | 400288P1000 | 178089-0926A | 13/09/2017 | 7 min à 500°C | test fab | EZ-10 vA | P. Pino | 4,10 | 4,18 | 0,08 | 140,24 | 9,10 | 94,17 | 9,00 | 78,34 | 8,90 | 68,33 | 8,80 | 61,74 | 8,70 | 57,00 | 8,61 | 53,24 | 8,51 | 51,15 | 8,41 | 49,94 | 8,31 | 48,54 | 8,21 | 45,33 | 8,11 | 42,74 | 8,01 | 47,05 | 7,92 | 36,66 | 7,82 | 19,80 | 7,72 | 0,00 | 7,57
EZM10-10-10 | 400288P1000 | 178090-0926A | 14/09/2017 | 7 min à 500°C | test 01 | EZ-10 vA | P. Pino | 4,02 | 4,13 | 0,11 | 130,13 | 9,10 | 88,62 | 9,01 | 74,06 | 8,91 | 64,48 | 8,80 | 57,85 | 8,70 | 54,05 | 8,60 | 51,19 | 8,50 | 49,50 | 8,40 | 48,22 | 8,30 | 47,38 | 8,20 | 47,05 | 8,11 | 46,95 | 8,01 | 47,20 | 7,91 | 38,31 | 7,81 | 21,20 | 7,71 | 0,00 | 7,59
EZM10-10-10 | 400288P1000 | 178090-0926A | 14/09/2017 | 7 min à 500°C | fab | EZ-10 vA | P. Pino | 4,01 | 4,09 | 0,08 | 137,24 | 9,10 | 94,21 | 9,01 | 78,70 | 8,91 | 69,10 | 8,81 | 62,79 | 8,71 | 58,32 | 8,61 | 54,81 | 8,51 | 53,36 | 8,42 | 51,23 | 8,32 | 49,70 | 8,22 | 49,31 | 8,12 | 50,86 | 8,01 | 47,99 | 7,92 | 37,36 | 7,82 | 20,20 | 7,72 | 0,00 | 7,57
EZB10-19-16 | 400286P1019 | 179729-M0001 | 20/09/2017 | 7 min à 500°C | test 01 | EZ-10 vA | P. Pino | 0,98 | 1,00 | 0,02 | 136,43 | 9,10 | 91,05 | 9,02 | 76,29 | 8,93 | 66,45 | 8,83 | 55,57 | 8,64 | 52,25 | 8,54 | 49,38 | 8,44 | 47,74 | 8,34 | 46,71 | 8,24 | 46,06 | 8,15 | 45,55 | 8,05 | 43,38 | 7,96 | 41,85 | 7,87 | 34,06 | 7,76 | 19,89 | 7,65 | 0,00 | 7,49
EZB10-19-16 | 400286P1019 | 179729-M0001 | 20/09/2017 | 7 min à 500°C | fab | EZ-10 vA | P. Pino | 0,82 | 0,99 | 0,17 | 139,50 | 9,10 | 79,74 | 8,95 | 69,63 | 8,86 | 62,60 | 8,75 | 56,90 | 8,65 | 54,01 | 8,55 | 52,27 | 8,44 | 50,76 | 8,34 | 49,60 | 8,24 | 47,48 | 8,14 | 45,31 | 8,04 | 44,79 | 7,94 | 44,51 | 7,82 | 31,95 | 7,73 | 14,75 | 7,61 | 0,00 | 7,49
EZB10-15-13 | 400286P1015 | 179788-M0001 | 27/09/2017 | 8 min à 500°C | test01 | EZ-10 vA | P. Pino | 2,42 | 2,48 | 0,06 | 124,54 | 9,10 | 86,14 | 9,00 | 71,15 | 8,89 | 62,21 | 8,79 | 56,59 | 8,69 | 52,76 | 8,59 | 49,59 | 8,49 | 49,13 | 8,39 | 47,38 | 8,29 | 46,73 | 8,18 | 46,67 | 8,08 | 46,40 | 7,98 | 42,33 | 7,88 | 31,01 | 7,78 | 14,17 | 7,69 | 0,00 | 7,61
EZB10-15-13 | 400286P1015 | 179788-M0001 | 27/09/2017 | 8 min à 500°C | fab | EZ-10 vA | P. Pino | 2,41 | 2,50 | 0,09 | 137,23 | 9,10 | 95,45 | 9,00 | 78,52 | 8,89 | 68,30 | 8,79 | 62,36 | 8,69 | 58,36 | 8,59 | 55,27 | 8,49 | 52,75 | 8,39 | 50,49 | 8,29 | 51,11 | 8,18 | 50,75 | 8,08 | 48,66 | 7,98 | 49,96 | 7,90 | 39,76 | 7,80 | 22,42 | 7,69 | 0,00 | 7,57
EZB10-22-20 | 400286P1022 | 17A456-M0001 | 2017-03-10 | 8 min à 500°C | test01 | EZ-10 vA | P. Pino | 0,80 | 0,81 | 0,01 | 126,90 | 9,10 | 87,10 | 8,99 | 73,35 | 8,89 | 63,28 | 8,78 | 56,62 | 8,66 | 52,36 | 8,54 | 49,14 | 8,44 | 46,79 | 8,34 | 44,72 | 8,24 | 43,92 | 8,14 | 42,17 | 8,05 | 39,59 | 7,95 | 21,56 | 7,83 | 0,00 | 7,67
EZB10-22-20 | 400286P1022 | 17A456-M0001 | 2017-03-10 | 8 min à 500°C | fab | EZ-10 vA | P. Pino | 0,80 | 0,85 | 0,05 | 122,00 | 9,10 | 77,03 | 8,99 | 63,92 | 8,88 | 56,26 | 8,77 | 51,10 | 8,67 | 47,22 | 8,57 | 44,36 | 8,47 | 42,13 | 8,37 | 39,49 | 8,27 | 36,05 | 8,17 | 15,63 | 8,04 | 0,00 | 7,90
EZM10-10-10 | 400288P1000 | 17A550-0926A | 2017-10-10 | 7 min à 500°C | test | EZ-10 vA | P. Pino | 3,92 | 3,99 | 0,07 | 118,02 | 9,10 | 80,78 | 8,98 | 68,66 | 8,88 | 61,14 | 8,77 | 55,55 | 8,67 | 51,85 | 8,56 | 49,55 | 8,45 | 48,14 | 8,35 | 47,71 | 8,25 | 43,94 | 8,15 | 31,43 | 8,05 | 14,31 | 7,94 | 0,00 | 7,82
EZM10-10-10 | 400288P1000 | 17A550-0926A | 2017-10-10 | 7 min à 500°C | fab | EZ-10 vA | P. Pino | 3,90 | 4,00 | 0,10 | 120,97 | 9,10 | 83,26 | 9,00 | 72,23 | 8,90 | 65,13 | 8,79 | 60,75 | 8,68 | 57,14 | 8,57 | 53,26 | 8,47 | 50,54 | 8,37 | 48,22 | 8,27 | 35,59 | 8,17 | 17,14 | 8,07 | 0,00 | 7,94
EZM10-10-10 | 400288P1000 | 17A551-0926A | 2017-10-10 | 7min à 500°C | Test01 | EZ-10 vA | N. Larrieu | 3,98 | 3,99 | 0,01 | 130,19 | 9,10 | 86,25 | 8,98 | 71,86 | 8,85 | 63,90 | 8,73 | 58,26 | 8,62 | 53,94 | 8,51 | 51,81 | 8,40 | 49,21 | 8,29 | 47,69 | 8,18 | 47,24 | 8,09 | 45,88 | 7,99 | 45,56 | 7,89 | 35,80 | 7,80 | 18,16 | 7,69 | 0,00 | 7,58
EZM10-10-10 | 400288P1000 | 17A551-0926A | 2017-10-10 | 7min à 500°C | Fab | EZ-10 vA | N. Larrieu | 4,01 | 4,06 | 0,05 | 127,72 | 9,10 | 84,82 | 8,99 | 71,39 | 8,87 | 63,14 | 8,76 | 57,64 | 8,66 | 52,98 | 8,55 | 50,33 | 8,44 | 47,70 | 8,32 | 46,71 | 8,20 | 45,74 | 8,10 | 44,85 | 8,01 | 44,88 | 7,91 | 38,08 | 7,82 | 23,06 | 7,71 | 0,00 | 7,55
EZB10-15-13 | 400286P1015 | 17A558-M0001 | 2017-11-10 | 8min à 500°C | Test01 | EZ-10 vA | N. Larrieu | 2,36 | 2,37 | 0,01 | 129,54 | 9,10 | 86,54 | 9,00 | 71,85 | 8,90 | 62,29 | 8,79 | 56,07 | 8,67 | 51,95 | 8,56 | 48,64 | 8,45 | 46,61 | 8,34 | 45,50 | 8,23 | 44,17 | 8,13 | 42,57 | 7,94 | 42,02 | 7,83 | 35,05 | 7,73 | 17,25 | 7,62 | 0,00 | 7,50
EZB10-15-13 | 400286P1015 | 17A559-M0001 | 16/10/2017 | 8 min a 500°C | test 01 | EZ-10 vA | J. Breton | 2,36 | 2,38 | 0,02 | 130,22 | 9,10 | 89,91 | 9,01 | 75,07 | 8,91 | 65,01 | 8,81 | 58,74 | 8,71 | 54,81 | 8,61 | 53,38 | 8,51 | 51,29 | 8,41 | 49,35 | 8,31 | 47,60 | 8,21 | 46,89 | 8,11 | 44,37 | 8,01 | 44,09 | 7,91 | 36,83 | 7,81 | 22,05 | 7,71 | 0,00 | 7,58
EZB10-15-13 | 400286P1015 | 17A559-M0001 | 16/10/2017 | 8 min a 500°C | fab | EZ-10 vA | J. Breton | 2,30 | 2,34 | 0,04 | 133,69 | 9,10 | 94,30 | 8,99 | 77,82 | 8,88 | 68,35 | 8,77 | 62,68 | 8,67 | 58,58 | 8,57 | 56,59 | 8,47 | 54,94 | 8,38 | 53,81 | 8,27 | 52,91 | 8,17 | 51,00 | 8,07 | 50,42 | 7,98 | 44,96 | 7,88 | 31,94 | 7,78 | 14,21 | 7,68 | 0,00 | 7,57
EZB10-17-15 | 400286P1017 | 17A459-0891A | 16.10.2017 | 8 min a 500°C | test 01 | EZ-10 vA | J. Breton | 1,35 | 1,38 | 0,03 | 123,41 | 9,10 | 83,52 | 8,99 | 66,49 | 8,88 | 56,97 | 8,77 | 51,13 | 8,67 | 47,39 | 8,57 | 45,74 | 8,48 | 43,47 | 8,38 | 41,38 | 8,28 | 40,77 | 8,17 | 39,26 | 8,08 | 37,85 | 7,98 | 37,01 | 7,88 | 31,85 | 7,78 | 16,67 | 7,68 | 0,00 | 7,58
EZB10-17-15 | 400286P1017 | 17A459-0891A | 16.10.2017 | 8 min a 500°C | fab | EZ-10 vA | J. Breton | 1,33 | 1,35 | 0,02 | 122,11 | 9,10 | 84,02 | 8,99 | 68,18 | 8,88 | 59,03 | 8,77 | 54,86 | 8,68 | 50,97 | 8,57 | 47,89 | 8,47 | 45,16 | 8,37 | 43,05 | 8,27 | 41,48 | 8,17 | 40,42 | 8,07 | 39,76 | 7,97 | 37,72 | 7,87 | 27,85 | 7,77 | 10,15 | 7,68 | 0,00 | 7,61
EZB10-20-17 | 400286P1020 | 17A607-M0001 | 18.10.2017 | 8 min a 500°C | test 01 | EZ-10 vA | J. Breton | 1,99 | 2,04 | 0,05 | 123,65 | 9,10 | 87,84 | 9,01 | 74,11 | 8,91 | 64,80 | 8,82 | 58,79 | 8,72 | 54,25 | 8,62 | 50,32 | 8,51 | 47,21 | 8,41 | 47,41 | 8,32 | 46,11 | 8,22 | 43,61 | 8,11 | 43,67 | 8,01 | 35,71 | 7,91 | 19,78 | 7,80 | 0,00 | 7,68
EZB10-20-17 | 400286P1020 | 17A607-M0001 | 18.10.2017 | 8 min a 500°C | fab | EZ-10 vA | J. Breton | 2,01 | 2,03 | 0,02 | 127,22 | 9,10 | 90,62 | 9,00 | 76,80 | 8,91 | 67,35 | 8,81 | 60,70 | 8,71 | 55,57 | 8,60 | 51,86 | 8,50 | 49,36 | 8,40 | 47,61 | 8,30 | 46,90 | 8,20 | 48,68 | 8,10 | 43,27 | 8,00 | 30,70 | 7,90 | 10,10 | 7,79 | 0,00 | 7,72
EZM10-10-10 | 400288P1000 | 17C564-0921B | 2017-06-11 | 8min à 500°C | Test01 | EZ-10 vA | S. Dusson | 4,02 | 4,05 | 0,03 | 130,13 | 9,10 | 93,53 | 9,01 | 78,06 | 8,93 | 67,26 | 8,83 | 60,75 | 8,73 | 56,16 | 8,62 | 52,45 | 8,52 | 50,52 | 8,42 | 48,97 | 8,33 | 47,25 | 8,22 | 46,55 | 8,13 | 45,23 | 8,03 | 43,25 | 7,93 | 45,96 | 7,82 | 35,33 | 7,71 | 16,38 | 7,62 | 0,00 | 7,52
EZM10-10-10 | 400288P1000 | 17C564-0921B | 2017-06-11 | 8min à 500°C | Lot | EZ-10 vA | S. Dusson | 4,02 | 4,08 | 0,06 | 137,45 | 9,10 | 96,10 | 9,01 | 80,89 | 8,93 | 70,59 | 8,83 | 63,61 | 8,72 | 58,65 | 8,62 | 54,93 | 8,52 | 53,30 | 8,42 | 51,31 | 8,33 | 49,64 | 8,23 | 49,95 | 8,13 | 47,72 | 8,02 | 46,66 | 7,92 | 43,80 | 7,81 | 29,84 | 7,71 | 0,00 | 7,55
EZB10-17-15 | 400286P1017 | 17A563-0926A | 2017-07-11 | 7min à 500°C | Test01 | EZ-10 vA | S. Dusson | 1,40 | 1,43 | 0,03 | 133,02 | 9,10 | 93,47 | 9,01 | 77,66 | 8,92 | 67,50 | 8,81 | 60,36 | 8,71 | 55,55 | 8,61 | 52,08 | 8,51 | 49,46 | 8,41 | 49,28 | 8,31 | 47,83 | 8,21 | 46,43 | 8,11 | 43,87 | 8,01 | 42,56 | 7,91 | 40,39 | 7,81 | 29,84 | 7,70 | 0,00 | 7,54
EZB10-17-15 | 400286P1017 | 17A563-0926A | 2017-07-11 | 7min à 500°C | Lot | EZ-10 vA | S. Dusson | 1,39 | 1,43 | 0,04 | 145,85 | 9,10 | 100,95 | 9,01 | 85,08 | 8,92 | 74,65 | 8,82 | 67,55 | 8,71 | 62,29 | 8,61 | 58,81 | 8,51 | 56,32 | 8,41 | 55,35 | 8,32 | 54,19 | 8,22 | 52,07 | 8,11 | 49,49 | 8,01 | 48,50 | 7,91 | 43,32 | 7,81 | 30,68 | 7,70 | 13,25 | 7,60 | 0,00 | 7,51
EZM10-10-10 | 400288P1000 | 17C563-0921B | 2017-10-11 | 8min à 500°C | Test01 | EZ-10 vA | S. Dusson | 4,03 | 4,07 | 0,04 | 128,56 | 9,10 | 91,76 | 9,01 | 76,25 | 8,91 | 65,34 | 8,81 | 59,38 | 8,71 | 55,26 | 8,61 | 53,90 | 8,51 | 51,67 | 8,41 | 49,81 | 8,32 | 47,99 | 8,22 | 47,01 | 8,12 | 46,34 | 8,02 | 44,24 | 7,92 | 44,54 | 7,82 | 35,46 | 7,72 | 19,27 | 7,62 | 0,00 | 7,51
EZM10-10-10 | 400288P1000 | 17C563-0921B | 2017-10-11 | 8min à 500°C | Lot | EZ-10 vA | S. Dusson | 4,02 | 4,07 | 0,05 | 135,21 | 9,10 | 97,21 | 9,00 | 81,78 | 8,90 | 71,08 | 8,80 | 64,46 | 8,70 | 59,84 | 8,61 | 56,17 | 8,51 | 55,89 | 8,41 | 53,93 | 8,31 | 52,03 | 8,21 | 50,78 | 8,11 | 51,19 | 8,01 | 52,21 | 7,91 | 46,64 | 7,81 | 32,57 | 7,72 | 0,00 | 7,54
EZM10-10-10 | 400288P1000 | 17D320-0921B | 27/11/2017 | 7 min a 500°c | test01 | EZ-10 vA | B. Messamah | 4,04 | 4,11 | 0,07 | 131,84 | 9,10 | 91,15 | 9,01 | 76,05 | 8,92 | 65,69 | 8,82 | 59,49 | 8,72 | 55,20 | 8,62 | 53,51 | 8,52 | 51,14 | 8,42 | 49,10 | 8,32 | 47,47 | 8,22 | 46,51 | 8,12 | 46,42 | 8,03 | 44,87 | 7,92 | 43,33 | 7,83 | 31,74 | 7,73 | 0,00 | 7,55
EZM10-10-10 | 400288P1000 | 17D320-0921B | 28/11/2017 | 7 min a 500°c | fab01 | EZ-10 vA | B. Messamah | 4,10 | 4,14 | 0,04 | 137,06 | 9,10 | 95,93 | 9,01 | 81,30 | 8,90 | 71,58 | 8,80 | 64,93 | 8,69 | 60,28 | 8,59 | 56,49 | 8,50 | 55,45 | 8,40 | 53,59 | 8,30 | 52,03 | 8,20 | 52,65 | 8,10 | 51,42 | 8,00 | 50,95 | 7,90 | 42,81 | 7,80 | 27,37 | 7,70 | 8,81 | 7,60 | 0,00 | 7,53
EZM10-10-10 | 400288P1000 | 17D299-0921B | 2017-12-12 | 7min à 500°C | Test01 | EZ-10 vA | S. Dusson | 4,02 | 4,04 | 0,02 | 129,57 | 9,10 | 93,62 | 9,01 | 77,86 | 8,92 | 67,06 | 8,82 | 60,50 | 8,71 | 56,90 | 8,61 | 55,01 | 8,52 | 52,91 | 8,42 | 51,09 | 8,32 | 49,71 | 8,22 | 49,87 | 8,12 | 46,88 | 8,02 | 45,59 | 7,92 | 46,43 | 7,81 | 37,78 | 7,71 | 0,00 | 7,55
EZM10-10-10 | 400288P1000 | 17D299-0921B | 2017-12-12 | 7min à 500°C | Lot | EZ-10 vA | S. Dusson | 4,02 | 4,05 | 0,03 | 140,38 | 9,10 | 99,12 | 9,01 | 83,67 | 8,91 | 73,99 | 8,81 | 67,32 | 8,71 | 62,62 | 8,61 | 58,99 | 8,51 | 55,90 | 8,41 | 53,52 | 8,31 | 51,76 | 8,21 | 54,73 | 8,12 | 51,64 | 8,02 | 51,58 | 7,92 | 44,18 | 7,82 | 29,79 | 7,71 | 0,00 | 7,57
EZM10-10-10 | 400288P1000 | 17E347-0899B | 18/12/2017 | 7min à 500°C | Test01 | EZ-10 vA | S. Dusson | 4,04 | 4,05 | 0,01 | 125,70 | 9,10 | 84,95 | 9,00 | 69,71 | 8,90 | 58,94 | 8,80 | 52,85 | 8,71 | 48,69 | 8,61 | 45,35 | 8,51 | 44,10 | 8,41 | 42,36 | 8,31 | 40,94 | 8,21 | 39,51 | 8,11 | 38,50 | 8,01 | 39,72 | 7,92 | 37,77 | 7,82 | 36,17 | 7,71 | 23,83 | 7,62 | 0,00 | 7,45
EZM10-10-10 | 400288P1000 | 17E347-0899B | 18/12/2017 | 7min à 500°C | Lot | EZ-10 vA | S. Dusson | 4,03 | 4,04 | 0,01 | 138,58 | 9,10 | 91,35 | 9,00 | 75,76 | 8,91 | 65,52 | 8,81 | 59,45 | 8,71 | 55,20 | 8,61 | 51,61 | 8,51 | 48,36 | 8,41 | 47,40 | 8,31 | 46,06 | 8,22 | 45,42 | 8,12 | 44,32 | 8,02 | 42,78 | 7,92 | 43,29 | 7,82 | 34,05 | 7,72 | 17,61 | 7,62 | 0,00 | 7,53
EZM10-10-10 | 400288P1000 | 17E351-0899B | 18/12/2017 | 6min à 500°C | Test01 | EZ-10 vA | S. Dusson | 4,01 | 4,03 | 0,02 | 132,18 | 9,10 | 86,65 | 9,01 | 71,72 | 8,92 | 61,99 | 8,82 | 55,73 | 8,72 | 51,57 | 8,62 | 48,29 | 8,52 | 45,44 | 8,42 | 44,28 | 8,33 | 42,80 | 8,23 | 42,42 | 8,13 | 41,24 | 8,03 | 39,99 | 7,93 | 39,73 | 7,83 | 29,20 | 7,73 | 0,00 | 7,56
EZM10-10-10 | 400288P1000 | 17E351-0899B | 18/12/2017 | 6min à 500°C | Lot | EZ-10 vA | S. Dusson | 4,02 | 4,04 | 0,02 | 140,60 | 9,10 | 90,56 | 9,01 | 75,03 | 8,91 | 65,50 | 8,81 | 59,73 | 8,71 | 55,40 | 8,61 | 51,84 | 8,51 | 48,86 | 8,42 | 46,80 | 8,32 | 46,37 | 8,22 | 47,24 | 8,12 | 44,84 | 8,02 | 45,03 | 7,92 | 38,35 | 7,82 | 23,46 | 7,72 | 0,00 | 7,60
EZM10-10-10 | 400288P1000 | 17E345-0899B | 19/12/2017 | 5min à 500°C | Test01 | EZ-10 vA | S. Dusson | 4,04 | 4,05 | 0,01 | 128,33 | 9,10 | 89,51 | 8,99 | 72,62 | 8,89 | 62,81 | 8,79 | 56,74 | 8,70 | 52,44 | 8,60 | 48,96 | 8,50 | 46,18 | 8,40 | 46,00 | 8,31 | 44,29 | 8,21 | 42,98 | 8,11 | 43,10 | 8,01 | 41,94 | 7,91 | 44,15 | 7,79 | 32,14 | 7,70 | 13,00 | 7,61 | 0,00 | 7,52
EZM10-10-10 | 400288P1000 | 17E345-0899B | 19/12/2017 | 5min à 500°C | Lot | EZ-10 vA | S. Dusson | 4,05 | 4,07 | 0,02 | 134,46 | 9,10 | 90,90 | 9,00 | 74,94 | 8,90 | 64,60 | 8,81 | 58,44 | 8,71 | 54,22 | 8,61 | 50,92 | 8,51 | 48,09 | 8,41 | 47,59 | 8,32 | 45,73 | 8,22 | 44,65 | 8,12 | 44,92 | 8,02 | 42,33 | 7,92 | 42,33 | 7,82 | 35,15 | 7,72 | 16,06 | 7,61 | 0,00 | 7,48
EZM10-10-10 | 400288P1000 | 17E346-0899B | 19/12/2017 | 5min à 500°C | Test01 | EZ-10 vA | S. Dusson | 4,01 | 4,03 | 0,02 | 127,82 | 9,10 | 88,49 | 9,01 | 72,77 | 8,91 | 62,15 | 8,81 | 56,06 | 8,71 | 51,82 | 8,61 | 48,53 | 8,51 | 46,39 | 8,42 | 45,85 | 8,32 | 44,22 | 8,22 | 42,94 | 8,12 | 43,82 | 8,02 | 41,18 | 7,92 | 41,25 | 7,82 | 37,68 | 7,72 | 24,35 | 7,62 | 0,00 | 7,49
EZM10-10-10 | 400288P1000 | 17E346-0899B | 19/12/2017 | 5min à 500°C | Lot | EZ-10 vA | S. Dusson | 4,01 | 4,05 | 0,04 | 127,39 | 9,10 | 92,24 | 9,00 | 77,14 | 8,90 | 66,19 | 8,80 | 60,28 | 8,71 | 56,48 | 8,61 | 55,07 | 8,51 | 52,89 | 8,41 | 51,24 | 8,31 | 49,99 | 8,21 | 50,83 | 8,11 | 47,31 | 8,02 | 45,48 | 7,92 | 45,93 | 7,81 | 37,60 | 7,71 | 15,71 | 7,60 | 0,00 | 7,52
EZB10-15-13 | 400286P1015 | 180510-0921B | 29/01/2018 | 8 min a 500°C | test 01 | EZ-10 vA | J. Breton | 2,24 | 2,28 | 0,04 | 130,79 | 9,10 | 92,17 | 9,02 | 76,92 | 8,92 | 66,70 | 8,82 | 60,14 | 8,72 | 56,22 | 8,62 | 55,42 | 8,52 | 53,30 | 8,43 | 52,08 | 8,32 | 50,46 | 8,22 | 49,46 | 8,13 | 48,07 | 8,03 | 47,34 | 7,93 | 39,69 | 7,83 | 23,55 | 7,73 | 0,00 | 7,59
EZB10-15-13 | 400286P1015 | 180510-0921B | 29/01/2018 | 8 min a 500°C | fab | EZ-10 vA | J. Breton | 2,26 | 2,28 | 0,02 | 138,26 | 9,10 | 93,65 | 9,00 | 78,01 | 8,90 | 69,18 | 8,80 | 63,57 | 8,71 | 59,38 | 8,61 | 56,22 | 8,51 | 54,53 | 8,41 | 52,60 | 8,31 | 51,41 | 8,21 | 50,80 | 8,12 | 50,88 | 8,01 | 43,26 | 7,92 | 26,90 | 7,83 | 0,00 | 7,68
EZM10-10-10 | 400288P1000 | 181390-0899B | 19/02/2018 | 5 min a 500°C | test 01 | EZ-10 vA | J. Breton | 3,99 | 4,02 | 0,03 | 123,20 | 9,10 | 83,61 | 9,00 | 70,18 | 8,90 | 61,78 | 8,81 | 57,28 | 8,70 | 54,36 | 8,61 | 51,14 | 8,51 | 48,52 | 8,41 | 46,51 | 8,31 | 46,49 | 8,20 | 45,96 | 8,10 | 45,62 | 8,01 | 40,29 | 7,91 | 26,15 | 7,81 | 0,00 | 7,66
EZM10-10-10 | 400288P1000 | 181390-0899B | 19/02/2018 | 5 min a 500°C | fab | EZ-10 vA | J. Breton | 4,00 | 4,03 | 0,03 | 133,06 | 9,10 | 90,01 | 9,01 | 73,56 | 8,91 | 64,22 | 8,82 | 60,09 | 8,72 | 57,10 | 8,62 | 54,39 | 8,52 | 52,58 | 8,42 | 50,53 | 8,32 | 49,59 | 8,22 | 50,00 | 8,12 | 49,54 | 8,03 | 43,57 | 7,93 | 30,88 | 7,83 | 0,00 | 7,64
EZB10-15-13 | 400286P1015 | 181385-0921B | 23/02/2018 | 8 min a 500°C | test 01 | EZ-10 vA | J. Breton | 2,32 | 2,33 | 0,01 | 131,98 | 9,10 | 89,79 | 9,00 | 72,45 | 8,91 | 64,81 | 8,81 | 59,76 | 8,71 | 57,91 | 8,60 | 55,20 | 8,51 | 53,26 | 8,41 | 51,39 | 8,31 | 49,97 | 8,21 | 49,07 | 8,11 | 47,90 | 8,01 | 44,22 | 7,91 | 33,27 | 7,81 | 13,44 | 7,70 | 0,00 | 7,62
EZB10-15-13 | 400286P1015 | 181385-0921B | 23/02/2018 | 8 min a 500°C | fab | EZ-10 vA | J. Breton | 2,30 | 2,33 | 0,03 | 136,63 | 9,10 | 94,71 | 9,00 | 75,53 | 8,91 | 68,04 | 8,81 | 63,76 | 8,70 | 60,77 | 8,60 | 58,50 | 8,50 | 56,60 | 8,40 | 54,51 | 8,30 | 52,92 | 8,20 | 52,86 | 8,11 | 52,21 | 8,01 | 47,75 | 7,91 | 36,47 | 7,81 | 19,17 | 7,71 | 0,00 | 7,58
EZM10-10-10 | 400288P1000 | 181388-0899B | 26/02/2018 | 5 min a 500°C | test 01 | EZ-10 vA | J. Breton | 3,99 | 4,01 | 0,02 | 126,15 | 9,10 | 85,91 | 9,01 | 72,19 | 8,91 | 63,39 | 8,81 | 56,78 | 8,71 | 54,35 | 8,61 | 51,29 | 8,51 | 48,75 | 8,41 | 47,10 | 8,31 | 45,52 | 8,21 | 46,19 | 8,11 | 46,06 | 8,01 | 43,18 | 7,91 | 30,78 | 7,81 | 0,00 | 7,64
EZM10-10-10 | 400288P1000 | 181388-0899B | 26/02/2018 | 5 min a 500°C | fab | EZ-10 vA | J. Breton | 3,97 | 3,99 | 0,02 | 134,08 | 9,10 | 93,35 | 9,01 | 78,43 | 8,91 | 69,45 | 8,81 | 63,56 | 8,71 | 60,04 | 8,61 | 57,04 | 8,52 | 56,19 | 8,41 | 53,37 | 8,32 | 52,04 | 8,22 | 51,33 | 8,12 | 50,32 | 8,02 | 46,57 | 7,92 | 35,49 | 7,82 | 18,70 | 7,72 | 0,00 | 7,61
EZM10-10-10 | 400288P1000 | 181386-M0001 | 26/02/2018 | 6 min a 500°C | fab | EZ-10 vA | J. Breton | 3,99 | 4,01 | 0,02 | 132,41 | 9,10 | 94,18 | 9,01 | 79,33 | 8,92 | 70,29 | 8,82 | 64,11 | 8,72 | 59,33 | 8,62 | 58,32 | 8,52 | 55,58 | 8,43 | 53,92 | 8,33 | 53,45 | 8,23 | 51,66 | 8,13 | 50,63 | 8,02 | 48,79 | 7,92 | 40,02 | 7,82 | 21,63 | 7,71 | 0,00 | 7,59
EZM10-10-10 | 400288P1000 | 181386-M0001 | 26/02/2018 | 6 min a 500°C | test 01 | EZ-10 vA | J. Breton | 3,98 | 3,99 | 0,01 | 130,63 | 9,10 | 89,98 | 9,01 | 74,99 | 8,92 | 65,67 | 8,82 | 59,23 | 8,72 | 55,86 | 8,62 | 53,78 | 8,52 | 51,52 | 8,42 | 49,36 | 8,32 | 47,82 | 8,22 | 47,73 | 8,12 | 46,39 | 8,02 | 46,62 | 7,92 | 39,75 | 7,82 | 25,58 | 7,72 | 0,00 | 7,59
EZM10-10-10 | 400288P1000 | 181389-0899B | 26/02/2018 | 5min à 500°C | Test01 | EZ-10 vA | N. Larrieu | 4,04 | 4,06 | 0,02 | 124,33 | 9,10 | 84,44 | 9,02 | 69,81 | 8,92 | 60,82 | 8,82 | 55,03 | 8,72 | 50,66 | 8,62 | 48,80 | 8,52 | 46,38 | 8,42 | 44,42 | 8,32 | 43,20 | 8,23 | 42,75 | 8,13 | 40,52 | 8,03 | 41,13 | 7,92 | 36,33 | 7,82 | 21,94 | 7,72 | 0,00 | 7,59
EZM10-10-10 | 400288P1000 | 181389-0899B | 26/02/2018 | 5min à 500°C | Fab | EZ-10 vA | N. Larrieu | 4,01 | 4,02 | 0,01 | 139,21 | 9,10 | 93,65 | 9,01 | 78,83 | 8,91 | 70,22 | 8,81 | 64,52 | 8,71 | 59,99 | 8,61 | 56,28 | 8,51 | 54,53 | 8,42 | 52,63 | 8,32 | 52,06 | 8,22 | 51,56 | 8,12 | 50,84 | 8,02 | 45,36 | 7,91 | 31,19 | 7,82 | 0,00 | 7,64
EZM10-10-10 | 400288P1000 | 181397-0899B | 27/02/2018 | 5 min à 500°C | Test01 | EZ-10 vA | P. Raucroy | 4,05 | 4,06 | 0,01 | 124,66 | 9,10 | 84,17 | 9,01 | 70,06 | 8,91 | 61,79 | 8,81 | 56,25 | 8,71 | 51,97 | 8,61 | 48,51 | 8,51 | 45,86 | 8,41 | 44,78 | 8,31 | 43,85 | 8,21 | 43,76 | 8,11 | 42,31 | 8,01 | 41,13 | 7,91 | 28,84 | 7,79 | 8,34 | 7,69 | 0,00 | 7,63
EZM10-10-10 | 400288P1000 | 181397-0899B | 27/02/2018 | 5 min à 500°C | Fab | EZ-10 vA | P. Raucroy | 4,03 | 4,04 | 0,01 | 132,26 | 9,10 | 92,18 | 9,01 | 77,28 | 8,92 | 68,04 | 8,82 | 62,00 | 8,72 | 57,55 | 8,62 | 54,00 | 8,52 | 52,45 | 8,42 | 50,92 | 8,32 | 49,51 | 8,22 | 47,73 | 8,12 | 47,01 | 8,02 | 41,78 | 7,89 | 26,78 | 7,80 | -0,01 | 7,67
EZM10-10-10 | 400288P1000 | 181387-M0001 | 27/02/2018 | 6 min à 500°C | Test01 | EZ-10 vA | P. Raucroy | 4,06 | 4,07 | 0,01 | 135,13 | 9,10 | 72,61 | 8,94 | 61,08 | 8,85 | 49,58 | 8,77 | 43,35 | 8,68 | 43,37 | 8,56 | 42,50 | 8,46 | 40,09 | 8,37 | 40,29 | 8,27 | 35,48 | 8,16 | 24,58 | 8,07 | 10,49 | 7,99 | 0,00 | 7,93
EZM10-10-10 | 400288P1000 | 181387-M0001 | 27/02/2018 | 6 min à 500°C | Fab | EZ-10 vA | P. Raucroy | 4,07 | 4,09 | 0,02 | 148,25 | 9,10 | 94,22 | 9,01 | 67,37 | 8,84 | 61,07 | 8,75 | 56,13 | 8,66 | 55,20 | 8,55 | 54,18 | 8,44 | 54,59 | 8,33 | 54,88 | 8,23 | 52,78 | 8,13 | 47,41 | 8,03 | 38,03 | 7,93 | 24,72 | 7,82 | 0,00 | 7,64
EZM10-10-10 | 400288P1000 | 182092-0905A | 15/03/2018 | 6 min a 500°C | test 01 | EZ-10 vA | J. Breton | 3,97 | 3,99 | 0,02 | 125,11 | 9,10 | 84,04 | 9,01 | 70,14 | 8,91 | 61,39 | 8,81 | 55,08 | 8,71 | 50,54 | 8,61 | 46,81 | 8,52 | 43,87 | 8,42 | 42,07 | 8,31 | 42,22 | 8,21 | 41,92 | 8,12 | 42,25 | 8,02 | 40,73 | 7,92 | 29,75 | 7,81 | 0,00 | 7,64
EZM10-10-10 | 400288P1000 | 182092-0905A | 15/03/2018 | 6 min a 500°C | fab | EZ-10 vA | J. Breton | 3,97 | 4,00 | 0,03 | 126,56 | 9,10 | 85,94 | 9,00 | 71,50 | 8,90 | 62,41 | 8,80 | 56,74 | 8,70 | 52,41 | 8,60 | 49,14 | 8,50 | 46,54 | 8,40 | 44,93 | 8,30 | 43,51 | 8,20 | 44,02 | 8,09 | 43,50 | 8,00 | 42,07 | 7,90 | 31,61 | 7,80 | 13,58 | 7,70 | 0,00 | 7,62
EZM10-10-10 | 400288P1000 | 182091-0905A | 15/03/2018 | 6 min a 500°C | test 01 | EZ-10 vA | J. Breton | 4,02 | 4,03 | 0,01 | 122,01 | 9,10 | 80,02 | 9,00 | 66,17 | 8,90 | 57,74 | 8,79 | 51,71 | 8,70 | 46,89 | 8,60 | 43,13 | 8,50 | 40,29 | 8,40 | 39,19 | 8,30 | 37,89 | 8,20 | 38,41 | 8,09 | 36,25 | 8,00 | 37,13 | 7,91 | 28,21 | 7,81 | 11,33 | 7,71 | 0,00 | 7,63
EZM10-10-10 | 400288P1000 | 182091-0905A | 15/03/2018 | 6 min a 500°C | fab | EZ-10 vA | J. Breton | 4,02 | 4,04 | 0,02 | 123,60 | 9,10 | 83,38 | 9,00 | 68,52 | 8,88 | 59,50 | 8,79 | 53,60 | 8,69 | 49,05 | 8,59 | 45,81 | 8,49 | 43,90 | 8,39 | 42,19 | 8,29 | 40,82 | 8,19 | 40,51 | 8,09 | 39,35 | 7,98 | 39,17 | 7,89 | 28,67 | 7,80 | 11,45 | 7,69 | 0,00 | 7,62
EZM10-10-10 | 400288P1000 | 182366-0915A | 20/03/2018 | 6min à 500°C | Test01 | EZ-10 vA | S. Dusson | 4,00 | 4,03 | 0,03 | 125,51 | 9,10 | 84,61 | 9,01 | 70,81 | 8,91 | 61,34 | 8,81 | 55,36 | 8,71 | 50,66 | 8,61 | 47,33 | 8,51 | 44,90 | 8,41 | 43,49 | 8,31 | 42,28 | 8,21 | 42,53 | 8,12 | 39,43 | 8,01 | 40,27 | 7,91 | 33,59 | 7,81 | 17,48 | 7,71 | 0,00 | 7,62
EZM10-10-10 | 400288P1000 | 182366-0915A | 20/03/2018 | 6min à 500°C | Lot | EZ-10 vA | S. Dusson | 4,02 | 4,05 | 0,03 | 134,31 | 9,10 | 88,85 | 9,00 | 73,94 | 8,90 | 63,68 | 8,80 | 57,11 | 8,70 | 51,94 | 8,60 | 47,88 | 8,50 | 45,72 | 8,40 | 43,93 | 8,30 | 43,25 | 8,20 | 43,58 | 8,11 | 41,27 | 8,01 | 41,54 | 7,91 | 36,51 | 7,80 | 22,49 | 7,70 | 0,00 | 7,58
EZM10-10-10 | 400288P1000 | 182367-0915A | 26/03/2018 | 6 min a 500°C | test 01 | EZ-10 vA | J. Breton | 3,99 | 4,02 | 0,03 | 121,49 | 9,10 | 84,20 | 9,01 | 71,07 | 8,91 | 62,38 | 8,80 | 55,91 | 8,70 | 51,70 | 8,60 | 48,91 | 8,51 | 47,14 | 8,40 | 44,67 | 8,31 | 43,29 | 8,21 | 43,28 | 8,11 | 43,42 | 8,01 | 40,06 | 7,91 | 26,51 | 7,81 | 0,00 | 7,66
EZM10-10-10 | 400288P1000 | 182367-0915A | 26/03/2018 | 6 min a 500°C | fab | EZ-10 vA | J. Breton | 3,99 | 4,01 | 0,02 | 131,19 | 9,10 | 89,24 | 9,00 | 74,27 | 8,90 | 64,09 | 8,80 | 57,75 | 8,70 | 53,04 | 8,60 | 49,50 | 8,50 | 46,97 | 8,40 | 44,97 | 8,30 | 44,32 | 8,20 | 43,50 | 8,10 | 43,79 | 8,00 | 42,76 | 7,90 | 35,32 | 7,80 | 19,89 | 7,70 | 0,00 | 7,61
EZB10-15-13 | 400286P1015 | 182546-0905A | 27/03/2018 | 6 min a 500°C | test 01 | EZ-10 vA | J. Breton | 2,34 | 2,38 | 0,04 | 122,21 | 9,10 | 81,81 | 8,99 | 66,47 | 8,88 | 58,11 | 8,78 | 52,85 | 8,68 | 49,92 | 8,58 | 47,10 | 8,48 | 44,82 | 8,39 | 42,79 | 8,29 | 41,07 | 8,19 | 40,10 | 8,09 | 39,39 | 7,99 | 36,42 | 7,89 | 25,24 | 7,79 | 0,00 | 7,64
EZB10-15-13 | 400286P1015 | 182546-0905A | 27/03/2018 | 6 min a 500°C | fab | EZ-10 vA | J. Breton | 2,30 | 2,32 | 0,02 | 128,08 | 9,10 | 87,87 | 8,99 | 70,92 | 8,88 | 61,98 | 8,78 | 56,33 | 8,68 | 53,24 | 8,58 | 50,90 | 8,48 | 48,69 | 8,38 | 46,59 | 8,29 | 45,22 | 8,18 | 44,29 | 8,09 | 42,97 | 7,98 | 40,74 | 7,88 | 29,62 | 7,79 | 11,82 | 7,69 | 0,00 | 7,62
EZM10-10-10 | 400288P1000 | 182547-0915A | 27/03/2018 | 6 min a 500°C | test 01 | EZ-10 vA | J. Breton | 3,98 | 4,01 | 0,03 | 125,76 | 9,10 | 86,52 | 9,01 | 71,60 | 8,91 | 62,84 | 8,80 | 57,01 | 8,71 | 52,49 | 8,61 | 50,46 | 8,50 | 47,30 | 8,41 | 45,55 | 8,31 | 44,83 | 8,21 | 45,40 | 8,11 | 44,40 | 8,01 | 43,73 | 7,91 | 33,18 | 7,81 | 14,74 | 7,71 | 0,00 | 7,63
EZM10-10-10 | 400288P1000 | 182547-0915A | 27/03/2018 | 6 min a 500°C | fab | EZ-10 vA | J. Breton | 3,98 | 4,02 | 0,04 | 129,73 | 9,10 | 89,91 | 8,99 | 74,09 | 8,88 | 64,68 | 8,78 | 58,68 | 8,68 | 53,91 | 8,58 | 51,15 | 8,48 | 48,85 | 8,38 | 47,23 | 8,29 | 46,57 | 8,18 | 45,07 | 8,08 | 43,78 | 7,99 | 44,63 | 7,89 | 36,13 | 7,79 | 20,13 | 7,69 | 0,00 | 7,60
EZM10-10-10 | 400288P1000 | 182548-0915A | 30/03/2018 | 8 min à 500°C | Test01 | EZ-10 vA | P. Raucroy | 4,01 | 4,05 | 0,04 | 125,56 | 9,10 | 85,39 | 9,01 | 69,81 | 8,91 | 59,72 | 8,81 | 53,53 | 8,71 | 49,28 | 8,61 | 47,37 | 8,51 | 44,75 | 8,41 | 42,70 | 8,31 | 41,03 | 8,21 | 40,79 | 8,12 | 39,53 | 8,02 | 38,20 | 7,92 | 39,11 | 7,81 | 28,70 | 7,72 | -0,01 | 7,59
EZM10-10-10 | 400288P1000 | 182548-0915A | 30/03/2018 | 8 min à 500°C | Fab | EZ-10 vA | P. Raucroy | 4,01 | 4,05 | 0,04 | 132,06 | 9,10 | 89,01 | 9,01 | 73,28 | 8,91 | 63,15 | 8,82 | 56,72 | 8,72 | 51,89 | 8,62 | 48,21 | 8,52 | 46,63 | 8,42 | 44,38 | 8,32 | 42,81 | 8,22 | 42,60 | 8,12 | 40,79 | 8,03 | 39,02 | 7,93 | 40,32 | 7,82 | 31,86 | 7,72 | 0,00 | 7,55
EZM10-10-10 | 400288P1000 | 182750-0915A | 2018-04-04 | 6 min a 500°c | test01 | EZ-10 vA | B. Messamah | 4,05 | 4,06 | 0,01 | 131,05 | 9,10 | 87,75 | 9,01 | 73,03 | 8,91 | 63,27 | 8,81 | 56,48 | 8,71 | 51,47 | 8,61 | 47,59 | 8,51 | 44,33 | 8,41 | 42,06 | 8,31 | 40,70 | 8,21 | 39,76 | 8,11 | 39,74 | 8,02 | 41,26 | 7,91 | 39,48 | 7,81 | 27,60 | 7,72 | 10,34 | 7,62 | 0,00 | 7,52
EZM10-10-10 | 400288P1000 | 182750-0915A | 2018-04-04 | 6 min a 500°c | fab | EZ-10 vA | B. Messamah | 3,98 | 4,01 | 0,03 | 140,52 | 9,10 | 88,55 | 9,00 | 73,14 | 8,90 | 63,72 | 8,80 | 57,02 | 8,71 | 52,00 | 8,61 | 47,88 | 8,52 | 44,76 | 8,42 | 42,76 | 8,32 | 41,14 | 8,22 | 40,72 | 8,12 | 39,70 | 8,02 | 41,10 | 7,92 | 35,01 | 7,83 | 18,91 | 7,73 | 0,00 | 7,59
EZM10-10-10 | 400288P1000 | 182751-0915A | 2018-04-04 | 6 min a 500°c | test01 | EZ-10 vA | B. Messamah | 4,07 | 4,07 | 0,00 | 131,13 | 9,10 | 82,46 | 9,01 | 68,85 | 8,91 | 60,63 | 8,81 | 54,78 | 8,71 | 49,84 | 8,61 | 46,68 | 8,51 | 44,29 | 8,41 | 42,46 | 8,31 | 41,58 | 8,21 | 41,84 | 8,12 | 41,06 | 8,02 | 31,31 | 7,92 | 13,26 | 7,82 | 0,00 | 7,73
EZM10-10-10 | 400288P1000 | 182751-0915A | 2018-04-04 | 6 min a 500°c | fab | EZ-10 vA | B. Messamah | 3,98 | 3,98 | 0,00 | 130,99 | 9,10 | 89,60 | 9,00 | 74,33 | 8,89 | 64,57 | 8,79 | 58,11 | 8,69 | 53,21 | 8,60 | 49,89 | 8,50 | 47,85 | 8,40 | 46,22 | 8,30 | 46,24 | 8,20 | 44,61 | 8,10 | 43,58 | 8,01 | 42,49 | 7,91 | 31,02 | 7,81 | 12,74 | 7,71 | 0,00 | 7,62
EZB10-19-16 | 400286P1019 | 183182-M0001 | 30/04/2018 | 7 min a 500°C | test 01 | EZ-10 vA | J. Breton | 0,82 | 0,85 | 0,03 | 125,06 | 9,10 | 85,49 | 9,00 | 72,17 | 8,90 | 63,57 | 8,80 | 58,02 | 8,70 | 54,13 | 8,60 | 51,08 | 8,50 | 48,47 | 8,40 | 46,31 | 8,30 | 44,68 | 8,20 | 47,57 | 8,12 | 46,77 | 8,02 | 41,76 | 7,92 | 27,82 | 7,81 | 9,58 | 7,71 | 0,00 | 7,63
EZB10-19-16 | 400286P1019 | 183182-M0001 | 30/04/2018 | 7 min a 500°C | fab | EZ-10 vA | J. Breton | 0,82 | 0,86 | 0,04 | 133,66 | 9,10 | 87,71 | 9,00 | 74,37 | 8,89 | 66,42 | 8,79 | 60,95 | 8,69 | 56,93 | 8,59 | 54,79 | 8,49 | 52,26 | 8,39 | 50,51 | 8,29 | 49,59 | 8,20 | 48,72 | 8,10 | 47,36 | 8,00 | 39,89 | 7,93 | 23,47 | 7,82 | 0,00 | 7,66
EZB10-15-13 | 400286P1015 | 181926-0926A | 30/04/2018 | 7 min a 500°C | test 01 | EZ-10 vA | J. Breton | 2,34 | 2,36 | 0,02 | 137,58 | 9,10 | 88,54 | 9,00 | 73,86 | 8,89 | 65,45 | 8,79 | 59,73 | 8,69 | 55,47 | 8,59 | 51,91 | 8,49 | 49,83 | 8,39 | 47,66 | 8,29 | 46,60 | 8,19 | 46,08 | 8,10 | 45,27 | 8,00 | 40,32 | 7,90 | 27,00 | 7,80 | 8,95 | 7,70 | 0,00 | 7,62
EZB10-15-13 | 400286P1015 | 181926-0926A | 30/04/2018 | 7 min a 500°C | fab | EZ-10 vA | J. Breton | 2,32 | 2,36 | 0,04 | 137,15 | 9,10 | 94,70 | 9,01 | 78,57 | 8,91 | 68,50 | 8,80 | 62,00 | 8,70 | 57,68 | 8,60 | 54,12 | 8,50 | 51,28 | 8,40 | 49,77 | 8,30 | 48,54 | 8,20 | 47,72 | 8,10 | 46,63 | 8,01 | 42,94 | 7,92 | 29,24 | 7,81 | 11,19 | 7,70 | 0,00 | 7,62
EZB10-15-13 | 400286P1015 | 184256-0926A | 2018-06-07 | 7min à500°C | Test01 | EZ-10 vA | N. Larrieu | 2,37 | 2,42 | 0,05 | 142,82 | 9,10 | 93,53 | 9,00 | 77,57 | 8,91 | 67,99 | 8,80 | 61,58 | 8,70 | 56,80 | 8,60 | 53,14 | 8,50 | 50,42 | 8,40 | 49,50 | 8,31 | 46,76 | 8,21 | 44,02 | 8,10 | 43,57 | 7,99 | 40,64 | 7,89 | 25,54 | 7,79 | 7,60 | 7,68 | 0,00 | 7,63
EZB10-15-13 | 400286P1015 | 184256-0926A | 2018-06-07 | 7min à500°C | Fab | EZ-10 vA | N. Larrieu | 2,35 | 2,41 | 0,06 | 150,00 | 9,10 | 91,90 | 9,00 | 77,10 | 8,89 | 68,52 | 8,78 | 62,60 | 8,68 | 58,11 | 8,58 | 54,43 | 8,48 | 51,23 | 8,38 | 48,72 | 8,28 | 47,17 | 8,18 | 46,77 | 8,08 | 45,17 | 7,98 | 37,04 | 7,88 | 21,11 | 7,77 | 0,00 | 7,66
EZM10-10-10 | 400288P1000 | 183738-0915A | 2018-06-07 | 6min à 500°C | Test01 | EZ-10 vA | N. Larrieu | 4,02 | 4,06 | 0,04 | 148,18 | 9,10 | 88,55 | 9,00 | 73,67 | 8,89 | 64,87 | 8,79 | 58,48 | 8,69 | 53,52 | 8,59 | 49,33 | 8,49 | 46,00 | 8,39 | 43,36 | 8,29 | 41,66 | 8,19 | 41,79 | 8,09 | 40,17 | 7,99 | 38,86 | 7,90 | 31,11 | 7,81 | 0,00 | 7,65
EZM10-10-10 | 400288P1000 | 183738-0915A | 2018-06-07 | 6min à 500°C | Fab | EZ-10 vA | N. Larrieu | 4,06 | 4,09 | 0,03 | 146,54 | 9,10 | 87,73 | 9,00 | 73,64 | 8,89 | 65,33 | 8,79 | 58,94 | 8,69 | 53,72 | 8,59 | 49,50 | 8,49 | 46,03 | 8,39 | 43,79 | 8,29 | 43,39 | 8,19 | 40,97 | 8,09 | 38,50 | 8,00 | 36,87 | 7,91 | 23,70 | 7,80 | 3,73 | 7,71 | 0,00 | 7,63
EZM10-10-10 | 400288P1000 | 183737-0915A | 2018-06-07 | 6min à 500°C | Test01 | EZ-10 vA | N. Larrieu | 4,00 | 4,04 | 0,04 | 140,64 | 9,10 | 86,04 | 9,00 | 71,55 | 8,90 | 62,71 | 8,80 | 56,45 | 8,70 | 51,16 | 8,60 | 47,04 | 8,49 | 43,85 | 8,39 | 41,19 | 8,29 | 40,01 | 8,19 | 40,46 | 8,09 | 39,71 | 7,99 | 35,16 | 7,89 | 19,53 | 7,77 | 0,00 | 7,64
EZM10-10-10 | 400288P1000 | 183737-0915A | 2018-06-07 | 6min à 500°C | Fab | EZ-10 vA | N. Larrieu | 4,01 | 4,03 | 0,02 | 144,22 | 9,10 | 87,52 | 9,00 | 73,22 | 8,89 | 65,02 | 8,79 | 58,66 | 8,69 | 53,38 | 8,59 | 49,06 | 8,49 | 45,71 | 8,39 | 43,43 | 8,29 | 42,58 | 8,19 | 41,91 | 8,09 | 41,88 | 7,99 | 34,52 | 7,89 | 18,86 | 7,79 | 0,00 | 7,64
EZM10-10-10 | 400288P1000 | 185754-0921B | 23/07/2018 | 8 min a 500°C | test 01 | EZ-10 vA | J. Breton | 3,95 | 3,98 | 0,03 | 137,93 | 9,10 | 89,44 | 9,00 | 74,85 | 8,89 | 66,35 | 8,78 | 60,58 | 8,68 | 57,12 | 8,58 | 53,54 | 8,48 | 51,08 | 8,38 | 49,01 | 8,28 | 47,84 | 8,18 | 47,93 | 8,07 | 47,50 | 7,98 | 39,03 | 7,88 | 23,07 | 7,78 | 5,60 | 7,67 | 0,00 | 7,60
EZM10-10-10 | 400288P1000 | 185754-0921B | 23/07/2018 | 8 min a 500°C | fab | EZ-10 vA | J. Breton | 3,98 | 3,99 | 0,01 | 143,05 | 9,10 | 92,40 | 9,00 | 78,45 | 8,89 | 69,82 | 8,78 | 63,95 | 8,68 | 59,39 | 8,58 | 56,62 | 8,48 | 54,00 | 8,38 | 52,21 | 8,28 | 51,71 | 8,18 | 51,96 | 8,07 | 47,83 | 7,98 | 36,03 | 7,88 | 18,89 | 7,78 | 2,17 | 7,66 | 0,00 | 7,63
EZM10-10-10 | 400288P1000 | 185760-0921B | 23/07/2018 | 8 min a 500°C | test 01 | EZ-10 vA | J. Breton | 3,98 | 3,99 | 0,01 | 141,08 | 9,10 | 89,99 | 9,00 | 75,33 | 8,89 | 66,65 | 8,78 | 60,63 | 8,68 | 56,03 | 8,58 | 52,11 | 8,48 | 50,75 | 8,38 | 48,55 | 8,28 | 47,64 | 8,18 | 47,19 | 8,07 | 46,81 | 7,98 | 37,49 | 7,88 | 21,31 | 7,78 | 3,48 | 7,67 | 0,00 | 7,62
EZM10-10-10 | 400288P1000 | 185760-0921B | 23/07/2018 | 8 min a 500°C | fab | EZ-10 vA | J. Breton | 3,98 | 4,00 | 0,02 | 147,16 | 9,10 | 97,11 | 9,00 | 81,13 | 8,89 | 72,48 | 8,79 | 66,38 | 8,69 | 61,77 | 8,58 | 57,88 | 8,48 | 56,09 | 8,38 | 54,02 | 8,28 | 53,02 | 8,18 | 53,09 | 8,09 | 51,90 | 7,98 | 44,78 | 7,88 | 30,61 | 7,78 | 12,65 | 7,67 | 0,00 | 7,58
EZB10-17-15 | 400286P1017 | 185762-0891A | 23/07/2018 | 8 min a 500°C | test 01 | EZ-10 vA | J. Breton | 1,38 | 1,41 | 0,03 | 133,57 | 9,10 | 80,93 | 9,00 | 66,26 | 8,89 | 57,45 | 8,78 | 52,02 | 8,68 | 48,82 | 8,58 | 45,73 | 8,48 | 43,25 | 8,38 | 41,12 | 8,28 | 39,54 | 8,18 | 38,86 | 8,08 | 37,02 | 7,98 | 35,78 | 7,87 | 25,62 | 7,77 | 9,08 | 7,66 | 0,00 | 7,60
EZB10-17-15 | 400286P1017 | 185762-0891A | 23/07/2018 | 8 min a 500°C | fab | EZ-10 vA | J. Breton | 1,38 | 1,42 | 0,04 | 134,99 | 9,10 | 84,43 | 9,00 | 69,45 | 8,89 | 60,75 | 8,78 | 54,86 | 8,68 | 50,40 | 8,58 | 46,76 | 8,48 | 43,90 | 8,38 | 41,58 | 8,28 | 39,85 | 8,18 | 40,42 | 8,09 | 39,24 | 7,99 | 33,30 | 7,89 | 19,02 | 7,79 | 3,58 | 7,68 | 0,00 | 7,63
EZB10-19-16 | 400286P1019 | 188428-0915A | 20/11/2018 | 7 min à 500°C | test01 | EZ-10 vA | P. Pino | 0,80 | 0,89 | 0,09 | 131,50 | 9,10 | 87,10 | 9,00 | 74,73 | 8,88 | 66,64 | 8,78 | 60,79 | 8,67 | 56,05 | 8,56 | 53,46 | 8,46 | 50,35 | 8,36 | 47,84 | 8,25 | 45,20 | 8,15 | 43,07 | 8,03 | 33,00 | 7,92 | 16,54 | 7,81 | 0,99 | 7,66 | 0,00 | 7,63
EZB10-19-16 | 400286P1019 | 188428-0915A | 20/11/2018 | 7 min à 500°C | lot | EZ-10 vA | P. Pino | 0,81 | 0,89 | 0,08 | 128,51 | 9,10 | 86,04 | 8,99 | 74,00 | 8,88 | 66,15 | 8,77 | 60,34 | 8,66 | 55,60 | 8,55 | 52,93 | 8,45 | 49,71 | 8,35 | 46,55 | 8,24 | 43,86 | 8,13 | 36,98 | 8,03 | 24,65 | 7,91 | 8,03 | 7,79 | 0,00 | 7,68
EZM10-10-10 | 400288P1000 | 18A304-M0001 | 2018-06-12 | 7 min à 500°C | Test01 | EZ-10 vA | N. Larrieu | 3,94 | 3,95 | 0,01 | 136,41 | 9,10 | 87,76 | 9,01 | 56,26 | 8,84 | 49,58 | 8,75 | 46,10 | 8,65 | 45,02 | 8,54 | 43,20 | 8,44 | 43,17 | 8,34 | 40,83 | 8,24 | 30,11 | 8,15 | 17,03 | 8,07 | 0,00 | 7,97
EZM10-10-10 | 400288P1000 | 18A304-M0001 | 2018-06-12 | 7 min à 500°C | Fab | EZ-10 vA | N. Larrieu | 3,98 | 4,01 | 0,03 | 144,48 | 9,10 | 85,82 | 9,00 | 71,08 | 8,91 | 66,45 | 8,79 | 62,78 | 8,68 | 59,17 | 8,57 | 57,08 | 8,47 | 54,72 | 8,37 | 52,98 | 8,27 | 52,26 | 8,17 | 51,92 | 8,07 | 49,35 | 7,96 | 38,44 | 7,87 | 21,86 | 7,76 | 0,00 | 7,59
EZM10-10-10 | 400288P1000 | 18A302-M0001 | 2018-06-12 | 7 min à 500°C | Test01 | EZ-10 vA | N. Larrieu | 4,01 | 4,01 | 0,00 | 128,33 | 9,10 | 80,84 | 8,99 | 69,05 | 8,88 | 59,82 | 8,78 | 55,70 | 8,67 | 53,24 | 8,57 | 50,24 | 8,47 | 47,84 | 8,36 | 46,57 | 8,26 | 45,48 | 8,16 | 45,50 | 8,07 | 39,35 | 7,97 | 25,22 | 7,86 | 0,00 | 7,65
EZM10-10-10 | 400288P1000 | 18A302-M0001 | 2018-06-12 | 7 min à 500°C | Fab | EZ-10 vA | N. Larrieu | 4,01 | 4,02 | 0,01 | 138,40 | 9,10 | 89,16 | 8,99 | 75,52 | 8,89 | 65,92 | 8,79 | 62,49 | 8,68 | 60,66 | 8,57 | 57,48 | 8,47 | 55,30 | 8,37 | 54,20 | 8,27 | 53,16 | 8,16 | 51,20 | 8,07 | 42,88 | 7,96 | 27,42 | 7,85 | 0,00 | 7,64
EZB10-15-13 | 400286P1015 | 18A307-0905A | 2018-06-12 | 6min à 500°C | Test01 | EZ-10 vA | N. Larrieu | 2,34 | 2,38 | 0,04 | 128,35 | 9,10 | 79,79 | 9,00 | 66,98 | 8,88 | 58,27 | 8,77 | 52,89 | 8,67 | 49,76 | 8,57 | 46,51 | 8,47 | 43,90 | 8,36 | 41,97 | 8,26 | 40,59 | 8,16 | 40,06 | 8,06 | 34,66 | 7,96 | 21,08 | 7,86 | 0,00 | 7,67
EZB10-15-13 | 400286P1015 | 18A307-0905A | 2018-06-12 | 6min à 500°C | Fab | EZ-10 vA | N. Larrieu | 2,35 | 2,36 | 0,01 | 143,37 | 9,10 | 88,01 | 9,00 | 72,16 | 8,89 | 62,32 | 8,79 | 57,63 | 8,68 | 55,05 | 8,57 | 51,88 | 8,47 | 49,21 | 8,37 | 47,30 | 8,27 | 45,59 | 8,17 | 44,84 | 8,07 | 37,94 | 7,97 | 24,29 | 7,87 | 7,24 | 7,76 | 0,00 | 7,68
EZB10-15-13 | 400286P1015 | 190417-0926A | 21/01/2019 | 7min à 500°C | Test01 | EZ-10 vA | S. Dusson | 2,37 | 2,40 | 0,03 | 140,51 | 9,10 | 87,96 | 9,00 | 73,53 | 8,89 | 64,95 | 8,79 | 58,86 | 8,69 | 54,16 | 8,59 | 50,39 | 8,48 | 47,17 | 8,39 | 45,01 | 8,28 | 45,40 | 8,18 | 44,19 | 8,08 | 42,78 | 7,99 | 34,75 | 7,90 | 18,44 | 7,80 | 0,00 | 7,64
EZB10-15-13 | 400286P1015 | 190417-0926A | 21/01/2019 | 7min à 500°C | Lot | EZ-10 vA | S. Dusson | 2,39 | 2,41 | 0,02 | 149,90 | 9,10 | 92,30 | 9,00 | 76,28 | 8,90 | 67,28 | 8,79 | 60,99 | 8,69 | 56,01 | 8,59 | 52,09 | 8,49 | 48,81 | 8,39 | 46,28 | 8,29 | 43,90 | 8,20 | 42,42 | 8,10 | 40,86 | 8,01 | 37,31 | 7,90 | 16,96 | 7,78 | 0,00 | 7,67
EZB10-19-16 | 400286P1019 | 190420-0915A | 21/01/2019 | 7min à 500°C | Test01 | EZ-10 vA | S. Dusson | 0,85 | 0,89 | 0,04 | 126,32 | 9,10 | 84,83 | 9,00 | 71,21 | 8,89 | 62,80 | 8,79 | 56,98 | 8,69 | 53,58 | 8,59 | 50,29 | 8,49 | 47,82 | 8,38 | 45,97 | 8,28 | 44,20 | 8,18 | 41,99 | 8,08 | 40,38 | 7,97 | 31,48 | 7,86 | 15,13 | 7,75 | 0,00 | 7,63
EZB10-19-16 | 400286P1019 | 190420-0915A | 21/01/2019 | 7min à 500°C | Lot | EZ-10 vA | S. Dusson | 0,87 | 0,91 | 0,04 | 137,56 | 9,10 | 90,38 | 9,01 | 75,44 | 8,91 | 66,26 | 8,80 | 59,99 | 8,70 | 55,24 | 8,60 | 52,61 | 8,50 | 50,02 | 8,40 | 48,21 | 8,30 | 46,00 | 8,20 | 44,32 | 8,09 | 41,64 | 7,99 | 30,75 | 7,89 | 14,14 | 7,77 | 0,00 | 7,65
EZM10-10-10 | 400288P1000 | 192113-0892A | 18/03/2019 | 6min à 500°C | Test01 | EZ-10 vA | S. Dusson | 4,04 | 4,06 | 0,02 | 129,41 | 9,10 | 80,83 | 9,01 | 66,29 | 8,92 | 57,56 | 8,81 | 51,74 | 8,71 | 47,14 | 8,61 | 43,24 | 8,52 | 40,86 | 8,42 | 38,51 | 8,32 | 36,93 | 8,22 | 36,81 | 8,13 | 35,06 | 8,03 | 36,00 | 7,92 | 29,69 | 7,82 | 13,73 | 7,70 | 0,00 | 7,60
EZM10-10-10 | 400288P1000 | 192113-0892A | 18/03/2019 | 6min à 500°C | Lot | EZ-10 vA | S. Dusson | 4,03 | 4,05 | 0,02 | 142,93 | 9,10 | 88,03 | 9,01 | 73,35 | 8,91 | 64,25 | 8,81 | 58,08 | 8,71 | 53,30 | 8,61 | 49,16 | 8,51 | 45,84 | 8,41 | 43,20 | 8,31 | 41,82 | 8,22 | 41,44 | 8,13 | 40,05 | 8,03 | 38,81 | 7,92 | 21,88 | 7,81 | 0,00 | 7,70
EZM10-10-10 | 400288P1000 | 192114-0892A | 18/03/2019 | 5min à 500°C | Test01 | EZ-10 vA | S. Dusson | 4,04 | 4,07 | 0,03 | 137,12 | 9,10 | 84,06 | 9,01 | 69,05 | 8,92 | 60,32 | 8,82 | 54,44 | 8,72 | 49,76 | 8,62 | 45,84 | 8,52 | 42,61 | 8,42 | 40,05 | 8,32 | 38,24 | 8,22 | 37,46 | 8,12 | 36,81 | 8,03 | 36,48 | 7,93 | 20,25 | 7,81 | 0,00 | 7,71
EZM10-10-10 | 400288P1000 | 192114-0892A | 18/03/2019 | 5min à 500°C | Lot | EZ-10 vA | S. Dusson | 4,05 | 4,07 | 0,02 | 144,13 | 9,10 | 84,98 | 9,01 | 70,93 | 8,91 | 61,32 | 8,81 | 55,07 | 8,71 | 50,09 | 8,61 | 45,86 | 8,51 | 42,67 | 8,41 | 40,34 | 8,31 | 38,86 | 8,21 | 38,24 | 8,11 | 38,45 | 8,01 | 36,16 | 7,91 | 25,07 | 7,82 | 0,00 | 7,65
EZB10-15-13 | 400286P1015 | 192647-M0001 | 28/03/2019 | 8 min a 500°C | test 01 | EZ-10 vA | J. Breton | 2,32 | 2,35 | 0,03 | 147,39 | 9,10 | 94,20 | 9,01 | 78,48 | 8,90 | 69,43 | 8,80 | 63,47 | 8,71 | 58,84 | 8,61 | 55,31 | 8,52 | 53,59 | 8,42 | 51,51 | 8,33 | 50,53 | 8,23 | 49,27 | 8,13 | 42,50 | 7,94 | 28,67 | 7,84 | 11,65 | 7,71 | 0,00 | 7,59
EZB10-15-13 | 400286P1015 | 192647-M0001 | 28/03/2019 | 8 min a 500°C | fab | EZ-10 vA | J. Breton | 2,35 | 2,38 | 0,03 | 146,91 | 9,10 | 94,67 | 9,01 | 78,78 | 8,92 | 69,56 | 8,81 | 63,44 | 8,72 | 58,73 | 8,62 | 55,47 | 8,52 | 53,52 | 8,43 | 50,73 | 8,24 | 49,28 | 8,14 | 48,10 | 8,04 | 42,14 | 7,94 | 29,36 | 7,83 | 11,50 | 7,71 | 0,00 | 7,60
EZB10-15-13 | 400286P1015 | 192646-M0001 | 29/03/2019 | 8 min a 500°C | test 01 | EZ-10 vA | J. Breton | 2,34 | 2,35 | 0,01 | 135,57 | 9,10 | 93,05 | 9,01 | 77,14 | 8,92 | 67,57 | 8,82 | 61,78 | 8,72 | 57,48 | 8,62 | 54,75 | 8,52 | 53,51 | 8,43 | 51,33 | 8,33 | 48,78 | 8,14 | 43,05 | 7,94 | 28,74 | 7,84 | 11,13 | 7,70 | 0,00 | 7,60
EZB10-15-13 | 400286P1015 | 192646-M0001 | 29/03/2019 | 8 min a 500°C | fab | EZ-10 vA | J. Breton | 2,34 | 2,36 | 0,02 | 142,45 | 9,10 | 93,23 | 9,00 | 77,22 | 8,90 | 68,45 | 8,81 | 62,86 | 8,71 | 59,03 | 8,61 | 57,40 | 8,51 | 55,06 | 8,42 | 53,03 | 8,32 | 52,12 | 8,22 | 51,29 | 8,12 | 49,90 | 8,03 | 43,76 | 7,93 | 30,57 | 7,82 | 13,37 | 7,70 | 0,00 | 7,58
EZB10-17-15 | 400286P1017 | 192648-M0001 | 29/03/2019 | 8 min a 500°C | test 01 | EZ-10 vA | J. Breton | 1,33 | 1,36 | 0,03 | 138,01 | 9,10 | 92,31 | 9,00 | 76,32 | 8,90 | 67,77 | 8,80 | 61,89 | 8,70 | 57,92 | 8,60 | 56,27 | 8,51 | 53,85 | 8,41 | 51,99 | 8,31 | 50,87 | 8,22 | 49,44 | 8,12 | 48,09 | 8,02 | 40,66 | 7,91 | 24,88 | 7,81 | 7,01 | 7,68 | 0,00 | 7,61
EZB10-17-15 | 400286P1017 | 192648-M0001 | 29/03/2019 | 8 min a 500°C | fab | EZ-10 vA | J. Breton | 1,34 | 1,37 | 0,03 | 141,71 | 9,10 | 94,53 | 9,00 | 79,72 | 8,90 | 71,09 | 8,80 | 65,35 | 8,70 | 61,71 | 8,60 | 58,51 | 8,50 | 56,08 | 8,41 | 55,53 | 8,32 | 54,38 | 8,22 | 53,24 | 8,12 | 51,41 | 8,02 | 43,73 | 7,92 | 28,64 | 7,82 | 10,46 | 7,69 | 0,00 | 7,61
EZB10-19-16 | 400286P1019 | 192986-M0001 | 2019-08-04 | 7min à 500°C | Test01 | EZ-10 vA | S. Dusson | 0,87 | 0,91 | 0,04 | 133,81 | 9,10 | 83,44 | 8,99 | 67,92 | 8,90 | 61,27 | 8,79 | 57,05 | 8,68 | 54,34 | 8,57 | 51,90 | 8,47 | 49,39 | 8,37 | 47,40 | 8,27 | 46,40 | 8,17 | 46,20 | 8,07 | 43,50 | 7,97 | 33,34 | 7,87 | 16,34 | 7,77 | 0,00 | 7,65
EZB10-19-16 | 400286P1019 | 192986-M0001 | 2019-08-04 | 7min à 500°C | Lot | EZ-10 vA | S. Dusson | 0,86 | 0,89 | 0,03 | 143,74 | 9,10 | 89,44 | 9,00 | 71,74 | 8,90 | 61,83 | 8,81 | 55,13 | 8,72 | 53,14 | 8,62 | 49,99 | 8,51 | 48,59 | 8,41 | 47,53 | 8,30 | 47,33 | 8,19 | 46,02 | 8,09 | 44,61 | 8,00 | 35,81 | 7,90 | 19,97 | 7,79 | 0,00 | 7,67
EZB10-19-16 | 400286P1019 | 192987-M0001 | 2019-08-04 | 7min à 500°C | Test01 | EZ-10 vA | S. Dusson | 0,85 | 0,89 | 0,04 | 139,60 | 9,10 | 86,11 | 8,99 | 72,64 | 8,88 | 64,13 | 8,77 | 58,83 | 8,67 | 54,43 | 8,57 | 50,86 | 8,47 | 48,47 | 8,37 | 47,23 | 8,28 | 46,41 | 8,18 | 45,31 | 8,08 | 42,92 | 7,97 | 32,20 | 7,86 | 14,07 | 7,77 | 0,00 | 7,65
EZB10-19-16 | 400286P1019 | 192987-M0001 | 2019-08-04 | 7min à 500°C | Lot | EZ-10 vA | S. Dusson | 0,87 | 0,90 | 0,03 | 148,52 | 9,10 | 91,10 | 9,00 | 75,64 | 8,89 | 66,84 | 8,79 | 60,98 | 8,69 | 56,49 | 8,59 | 53,12 | 8,49 | 49,76 | 8,39 | 47,58 | 8,30 | 45,76 | 8,20 | 43,38 | 8,11 | 42,13 | 8,01 | 37,57 | 7,91 | 26,12 | 7,80 | 0,00 | 7,69
EZB10-15-13 | 400286P1015 | 193559-M0001 | 24/04/2019 | 8min à 500°C | Test01 | EZ-10 vA | S. Dusson | 2,36 | 2,41 | 0,05 | 131,22 | 9,10 | 85,57 | 9,01 | 67,95 | 8,93 | 60,12 | 8,83 | 55,18 | 8,73 | 51,62 | 8,62 | 48,81 | 8,52 | 46,73 | 8,42 | 44,52 | 8,32 | 43,15 | 8,22 | 42,58 | 8,12 | 41,11 | 8,02 | 35,60 | 7,92 | 22,59 | 7,82 | 0,00 | 7,67
EZB10-15-13 | 400286P1015 | 193559-M0001 | 24/04/2019 | 8min à 500°C | Lot | EZ-10 vA | S. Dusson | 2,35 | 2,38 | 0,03 | 148,08 | 9,10 | 87,69 | 9,01 | 68,60 | 8,92 | 52,71 | 8,75 | 49,88 | 8,65 | 46,40 | 8,56 | 43,73 | 8,46 | 43,45 | 8,36 | 40,55 | 8,27 | 34,15 | 8,19 | 26,08 | 8,10 | 0,00 | 7,95
EZB10-15-13 | 400286P1015 | 193532-M0001 | 24/04/2019 | 7min à 500°C | Test01 | EZ-10 vA | S. Dusson | 2,36 | 2,40 | 0,04 | 141,00 | 9,10 | 88,61 | 8,99 | 72,16 | 8,88 | 60,99 | 8,78 | 53,82 | 8,69 | 50,46 | 8,58 | 48,12 | 8,46 | 47,27 | 8,35 | 46,08 | 8,24 | 45,10 | 8,14 | 44,71 | 8,03 | 42,67 | 7,92 | 32,94 | 7,82 | 16,11 | 7,72 | 0,00 | 7,62
EZB10-15-13 | 400286P1015 | 193532-M0001 | 24/04/2019 | 7min à 500°C | Lot | EZ-10 vA | S. Dusson | 2,37 | 2,39 | 0,02 | 150,55 | 9,10 | 91,45 | 8,99 | 75,26 | 8,88 | 64,20 | 8,78 | 56,62 | 8,68 | 51,24 | 8,59 | 49,09 | 8,48 | 46,98 | 8,37 | 45,98 | 8,27 | 44,39 | 8,16 | 44,44 | 8,06 | 41,40 | 7,95 | 29,57 | 7,84 | 10,89 | 7,75 | 0,00 | 7,61
EZM10-10-10 | 400288P1000 | 193734-M0001 | 2019-06-05 | 7min à 500°C | Test01 | EZ-10 vA | N. Larrieu | 4,01 | 4,05 | 0,04 | 147,47 | 9,10 | 75,19 | 8,94 | 63,15 | 8,85 | 56,72 | 8,76 | 53,38 | 8,65 | 49,80 | 8,55 | 47,25 | 8,45 | 44,90 | 8,35 | 44,43 | 8,25 | 41,63 | 8,15 | 40,74 | 8,05 | 40,55 | 7,92 | 9,65 | 7,75 | 0,00 | 7,71
EZM10-10-10 | 400288P1000 | 193734-M0001 | 2019-06-05 | 7 min a 500°c | fab | EZ-10 vA | B. Messamah | 4,05 | 4,06 | 0,01 | 135,73 | 9,10 | 87,41 | 9,01 | 73,60 | 8,90 | 65,29 | 8,80 | 59,53 | 8,70 | 54,17 | 8,61 | 51,53 | 8,51 | 49,64 | 8,41 | 47,85 | 8,31 | 47,66 | 8,21 | 46,85 | 8,11 | 45,39 | 8,01 | 36,40 | 7,90 | 18,59 | 7,79 | 0,00 | 7,67
EZB10-17-15 | 400286P1017 | 193996-M0001 | 22/05/2019 | 8min à 500°C | Test01 | EZ-10 vA | N. Larrieu | 1,38 | 1,41 | 0,03 | 143,37 | 9,10 | 90,19 | 9,01 | 74,66 | 8,92 | 64,75 | 8,82 | 56,76 | 8,73 | 52,10 | 8,63 | 51,74 | 8,52 | 49,57 | 8,42 | 47,77 | 8,33 | 46,45 | 8,23 | 44,36 | 8,13 | 44,02 | 8,03 | 38,07 | 7,92 | 21,14 | 7,82 | 0,00 | 7,71
EZB10-17-15 | 400286P1017 | 193996-M0001 | 22/05/2019 | 8min à 500°C | Fab | EZ-10 vA | N. Larrieu | 1,38 | 1,42 | 0,04 | 157,08 | 9,10 | 97,07 | 9,01 | 79,69 | 8,92 | 70,36 | 8,82 | 64,04 | 8,72 | 54,30 | 8,54 | 50,64 | 8,44 | 49,14 | 8,34 | 48,05 | 8,24 | 46,36 | 8,14 | 45,92 | 8,04 | 41,49 | 7,94 | 22,51 | 7,82 | 0,00 | 7,70
EZB10-17-15 | 400286P1017 | 193997-M0001 | 22/05/2019 | 8min à 500°C | Test01 | EZ-10 vA | N. Larrieu | 1,38 | 1,40 | 0,02 | 150,51 | 9,10 | 93,42 | 9,01 | 62,92 | 8,84 | 54,50 | 8,76 | 49,15 | 8,67 | 44,77 | 8,58 | 45,72 | 8,47 | 44,28 | 8,37 | 43,82 | 8,27 | 36,28 | 8,18 | 25,40 | 8,10 | 0,00 | 7,96
EZB10-17-15 | 400286P1017 | 193997-M0001 | 22/05/2019 | 8min à 500°C | Fab | EZ-10 vA | N. Larrieu | 1,40 | 1,42 | 0,02 | 163,10 | 9,10 | 97,21 | 9,01 | 79,67 | 8,92 | 69,97 | 8,82 | 63,74 | 8,72 | 59,11 | 8,62 | 55,41 | 8,52 | 52,40 | 8,42 | 49,69 | 8,33 | 45,69 | 8,14 | 44,61 | 8,04 | 40,16 | 7,94 | 30,53 | 7,84 | 0,00 | 7,70
EZM10-10-10 | 400288P1000 | 194683-M0001 | 19/06/2019 | 7 min a 500°c | test 01 | EZ-10 vA | J. Breton | 3,99 | 4,01 | 0,02 | 126,30 | 9,10 | 80,05 | 9,01 | 66,59 | 8,91 | 60,34 | 8,81 | 56,16 | 8,71 | 52,84 | 8,60 | 49,91 | 8,50 | 47,56 | 8,40 | 46,15 | 8,30 | 46,06 | 8,20 | 46,15 | 8,10 | 40,85 | 8,01 | 27,81 | 7,90 | 11,97 | 7,78 | 0,00 | 7,69
EZM10-10-10 | 400288P1000 | 194683-M0001 | 19/06/2019 | 7 min a 500°c | fab | EZ-10 vA | J. Breton | 3,98 | 4,00 | 0,02 | 132,97 | 9,10 | 85,81 | 9,01 | 72,11 | 8,91 | 64,49 | 8,81 | 58,27 | 8,72 | 55,76 | 8,61 | 54,02 | 8,51 | 51,70 | 8,40 | 51,33 | 8,30 | 49,75 | 8,21 | 48,81 | 8,11 | 40,27 | 8,01 | 25,15 | 7,91 | 8,73 | 7,79 | 0,00 | 7,71
EZB10-15-13 | 400286P1015 | 194680-M0001 | 19/06/2019 | 7 min a 500°C | test 01 | EZ-10 vA | J. Breton | 2,34 | 2,36 | 0,02 | 136,80 | 9,10 | 87,83 | 9,01 | 74,71 | 8,89 | 64,72 | 8,79 | 60,30 | 8,69 | 57,04 | 8,59 | 53,96 | 8,49 | 51,57 | 8,39 | 49,82 | 8,29 | 48,51 | 8,19 | 45,73 | 8,09 | 36,28 | 7,99 | 20,48 | 7,89 | 5,55 | 7,78 | 0,00 | 7,73
EZB10-15-13 | 400286P1015 | 194680-M0001 | 19/06/2019 | 7 min a 500°C | fab | EZ-10 vA | J. Breton | 2,38 | 2,39 | 0,01 | 139,26 | 9,10 | 93,67 | 9,00 | 80,06 | 8,90 | 69,97 | 8,81 | 65,67 | 8,71 | 61,46 | 8,61 | 59,02 | 8,51 | 57,12 | 8,41 | 56,39 | 8,31 | 55,43 | 8,21 | 51,96 | 8,11 | 42,96 | 8,01 | 27,66 | 7,91 | 10,89 | 7,80 | 0,00 | 7,70
EZB10-15-13 | 400286P1015 | 194681-M0001 | 19/06/2019 | 7 min a 500°C | test 01 | EZ-10 vA | J. Breton | 2,34 | 2,36 | 0,02 | 140,30 | 9,10 | 92,26 | 9,03 | 75,03 | 8,93 | 65,96 | 8,83 | 61,51 | 8,72 | 57,34 | 8,62 | 54,26 | 8,52 | 51,75 | 8,42 | 50,00 | 8,32 | 48,77 | 8,22 | 47,70 | 8,12 | 44,35 | 8,00 | 32,52 | 7,91 | 16,90 | 7,81 | 0,00 | 7,67
EZB10-15-13 | 400286P1015 | 194681-M0001 | 19/06/2019 | 7 min a 500°C | fab | EZ-10 vA | J. Breton | 2,35 | 2,37 | 0,02 | 140,46 | 9,10 | 92,90 | 9,01 | 77,49 | 8,91 | 68,29 | 8,82 | 65,05 | 8,71 | 61,48 | 8,61 | 58,40 | 8,51 | 56,00 | 8,41 | 54,25 | 8,31 | 52,66 | 8,21 | 50,38 | 8,10 | 43,06 | 8,00 | 27,89 | 7,90 | 10,79 | 7,80 | 0,00 | 7,70
EZB10-15-13 | 400286P1015 | 195474-M0001 | 2019-11-07 | 7 min a 500°C | test 01 | EZ-10 vA | J. Breton | 2,33 | 2,36 | 0,03 | 131,12 | 9,10 | 92,55 | 9,00 | 77,45 | 8,89 | 68,16 | 8,79 | 62,61 | 8,69 | 58,74 | 8,59 | 55,64 | 8,49 | 54,06 | 8,39 | 52,35 | 8,30 | 52,40 | 8,21 | 51,14 | 8,11 | 48,16 | 8,01 | 38,23 | 7,92 | 21,47 | 7,82 | 0,00 | 7,69
EZB10-15-13 | 400286P1015 | 195474-M0001 | 2019-11-07 | 7 min a 500°C | fab | EZ-10 vA | J. Breton | 2,32 | 2,36 | 0,04 | 144,93 | 9,10 | 99,48 | 9,01 | 83,76 | 8,91 | 74,34 | 8,80 | 68,31 | 8,70 | 64,04 | 8,60 | 60,65 | 8,51 | 57,94 | 8,41 | 57,73 | 8,31 | 55,61 | 8,21 | 54,44 | 8,11 | 52,53 | 8,02 | 47,34 | 7,93 | 36,30 | 7,83 | 20,86 | 7,73 | 0,00 | 7,63
Aperçu
Selectionner chaques lignes souhaitées
Revenir à la page d'accueil

## Limites EZ12 (hidden)
Gabarit contrôle
EZ-12
Ouverture | Effort
mm | N
10.2 | 80
10.9 | 90
10.2 | 20
10.9 | 40

## Aperçu EZ12 (hidden)
Série | Désignation | Référence | Lot - Coulée | Date | Traitement | Test01 Test02 Lot | Méthode | Visa | Ouverture Avant (mm) | Ouverture Après (mm) | Effet SE | Force (N) | Ouverture (mm) | Force (N) | Ouverture (mm) | Force (N) | Ouverture (mm) | Force (N) | Ouverture (mm) | Force (N) | Ouverture (mm) | Force (N) | Ouverture (mm) | Force (N) | Ouverture (mm) | Force (N) | Ouverture (mm) | Force (N) | Ouverture (mm) | Force (N) | Ouverture (mm) | Force (N) | Ouverture (mm) | Force (N) | Ouverture (mm) | Force (N) | Ouverture (mm) | Force (N) | Ouverture (mm) | Force (N) | Ouverture (mm) | Force (N) | Ouverture (mm) | Force (N) | Ouverture (mm) | Force (N) | Ouverture (mm) | Force (N) | Ouverture (mm) | Force (N) | Ouverture (mm)
1
2
3
4
5
6
7
8
9
10
11
12
13
14
15
16
17
18
19
20
Revenir à la page d'accueil
Retour à la page précédente

## Limites EZ15 (hidden)
Gabarit contrôle
EZ-15
Ouverture | Effort
mm | N
13.3 | 30
13.9 | 50
13.3 | 70
13.9 | 90

## Aperçu EZ15 (hidden)
Série | Désignation | Référence | Lot - Coulée | Date | Traitement | Test01 Test02 Lot | Méthode | Visa | Ouverture Avant (mm) | Ouverture Après (mm) | Effet SE | Force (N) | Ouverture (mm) | Force (N) | Ouverture (mm) | Force (N) | Ouverture (mm) | Force (N) | Ouverture (mm) | Force (N) | Ouverture (mm) | Force (N) | Ouverture (mm) | Force (N) | Ouverture (mm) | Force (N) | Ouverture (mm) | Force (N) | Ouverture (mm) | Force (N) | Ouverture (mm) | Force (N) | Ouverture (mm) | Force (N) | Ouverture (mm) | Force (N) | Ouverture (mm) | Force (N) | Ouverture (mm) | Force (N) | Ouverture (mm) | Force (N) | Ouverture (mm) | Force (N) | Ouverture (mm) | Force (N) | Ouverture (mm) | Force (N) | Ouverture (mm) | Force (N) | Ouverture (mm)
1
2
3
4
5
6
7
8
9
10
11
12
13
14
15
16
17
18
19
20
Retour à la page précédente
Revenir à la page d'accueil

## Aperçu EZ18 (hidden)
Série | Désignation | Référence | Lot - Coulée | Date | Traitement | Test01 Test02 Lot | Méthode | Visa | Ouverture Avant (mm) | Ouverture Après (mm) | Effet SE | Force (N) | Ouverture (mm) | Force (N) | Ouverture (mm) | Force (N) | Ouverture (mm) | Force (N) | Ouverture (mm) | Force (N) | Ouverture (mm) | Force (N) | Ouverture (mm) | Force (N) | Ouverture (mm) | Force (N) | Ouverture (mm) | Force (N) | Ouverture (mm) | Force (N) | Ouverture (mm) | Force (N) | Ouverture (mm) | Force (N) | Ouverture (mm) | Force (N) | Ouverture (mm) | Force (N) | Ouverture (mm) | Force (N) | Ouverture (mm) | Force (N) | Ouverture (mm) | Force (N) | Ouverture (mm) | Force (N) | Ouverture (mm) | Force (N) | Ouverture (mm) | Force (N) | Ouverture (mm)
1
2
3
4
5
6
7
8
9
10
11
12
13
14
15
16
17
18
19
20
Revenir à la page d'accueil
Retour à la page précédente

## Limites EZ20 (hidden)
Limi

## Aperçu EZ20 (hidden)
Série | Désignation | Référence | Lot - Coulée | Date | Traitement | Test01 Test02 Lot | Méthode | Visa | Ouverture Avant (mm) | Ouverture Après (mm) | Effet SE | Force (N) | Ouverture (mm) | Force (N) | Ouverture (mm) | Force (N) | Ouverture (mm) | Force (N) | Ouverture (mm) | Force (N) | Ouverture (mm) | Force (N) | Ouverture (mm) | Force (N) | Ouverture (mm) | Force (N) | Ouverture (mm) | Force (N) | Ouverture (mm) | Force (N) | Ouverture (mm) | Force (N) | Ouverture (mm) | Force (N) | Ouverture (mm) | Force (N) | Ouverture (mm) | Force (N) | Ouverture (mm) | Force (N) | Ouverture (mm) | Force (N) | Ouverture (mm) | Force (N) | Ouverture (mm) | Force (N) | Ouverture (mm) | Force (N) | Ouverture (mm) | Force (N) | Ouverture (mm)
1
2
3
4
5
6
7
8
9
10
11
12
13
14
15
16
17
18
19
20
Revenir à la page d'accueil
Retour à la page précédente

## Aperçu EZ25 (hidden)
Série | Désignation | Référence | Lot - Coulée | Date | Traitement | Test01 Test02 Lot | Méthode | Visa | Ouverture Avant (mm) | Ouverture Après (mm) | Effet SE | Force (N) | Ouverture (mm) | Force (N) | Ouverture (mm) | Force (N) | Ouverture (mm) | Force (N) | Ouverture (mm) | Force (N) | Ouverture (mm) | Force (N) | Ouverture (mm) | Force (N) | Ouverture (mm) | Force (N) | Ouverture (mm) | Force (N) | Ouverture (mm) | Force (N) | Ouverture (mm) | Force (N) | Ouverture (mm) | Force (N) | Ouverture (mm) | Force (N) | Ouverture (mm) | Force (N) | Ouverture (mm) | Force (N) | Ouverture (mm) | Force (N) | Ouverture (mm) | Force (N) | Ouverture (mm) | Force (N) | Ouverture (mm) | Force (N) | Ouverture (mm) | Force (N) | Ouverture (mm)
1
2
3
4
5
6
7
8
9
10
11
12
13
14
15
16
17
18
19
20
Revenir à la page d'accueil
Retour à la page précédente

## Aperçu STD1 (hidden)
Série | Désignation | Référence | Lot -Coulée | Date | Traitement | Test01 Test02 Lot | Visa | Température (°C) | Ouverture (mm) | Température (°C) | Ouverture (mm) | Température (°C) | Ouverture (mm) | Température (°C) | Ouverture (mm) | Température (°C) | Ouverture (mm) | Température (°C) | Ouverture (mm)
1 | [19 empty] | 0 | 0 | 0 | 0 | 0 | 0 | 0 | 0 | 0 | 0
2 | [19 empty] | 0 | 0 | 0 | 0 | 0 | 0 | 0 | 0 | 0 | 0
3 | [19 empty] | 0 | 0 | 0 | 0 | 0 | 0 | 0 | 0 | 0 | 0
4 | [19 empty] | 0 | 0 | 0 | 0 | 0 | 0 | 0 | 0 | 0 | 0
5 | [19 empty] | 0 | 0 | 0 | 0 | 0 | 0 | 0 | 0 | 0 | 0
6 | [19 empty] | 0 | 0 | 0 | 0 | 0 | 0 | 0 | 0 | 0 | 0
7 | [19 empty] | 0 | 0 | 0 | 0 | 0 | 0 | 0 | 0 | 0 | 0
8 | [19 empty] | 0 | 0 | 0 | 0 | 0 | 0 | 0 | 0 | 0 | 0
9 | [19 empty] | 0 | 0 | 0 | 0 | 0 | 0 | 0 | 0 | 0 | 0
10 | [19 empty] | 0 | 0 | 0 | 0 | 0 | 0 | 0 | 0 | 0 | 0
11 | [19 empty] | 0 | 0 | 0 | 0 | 0 | 0 | 0 | 0 | 0 | 0
12 | [19 empty] | 0 | 0 | 0 | 0 | 0 | 0 | 0 | 0 | 0 | 0
13 | [19 empty] | 0 | 0 | 0 | 0 | 0 | 0 | 0 | 0 | 0 | 0
14 | [19 empty] | 0 | 0 | 0 | 0 | 0 | 0 | 0 | 0 | 0 | 0
15 | [19 empty] | 0 | 0 | 0 | 0 | 0 | 0 | 0 | 0 | 0 | 0
16 | [19 empty] | 0 | 0 | 0 | 0 | 0 | 0 | 0 | 0 | 0 | 0
17 | [19 empty] | 0 | 0 | 0 | 0 | 0 | 0 | 0 | 0 | 0 | 0
18 | [19 empty] | 0 | 0 | 0 | 0 | 0 | 0 | 0 | 0 | 0 | 0
19 | [19 empty] | 0 | 0 | 0 | 0 | 0 | 0 | 0 | 0 | 0 | 0
20
Revenir à la page d'accueil
Retour à la page précédente

## Aperçu STD2 (hidden)
Série | Désignation | Référence | Lot -Coulée | Date | Traitement | Test01 Test02 Lot | Visa | Température (°C) | Ouverture (mm) | Température (°C) | Ouverture (mm) | Température (°C) | Ouverture (mm) | Température (°C) | Ouverture (mm) | Température (°C) | Ouverture (mm) | Température (°C) | Ouverture (mm)
1 | [19 empty] | 0 | 0 | 0 | 0 | 0 | 0 | 0 | 0 | 0 | 0
2 | [19 empty] | 0 | 0 | 0 | 0 | 0 | 0 | 0 | 0 | 0 | 0
3 | [19 empty] | 0 | 0 | 0 | 0 | 0 | 0 | 0 | 0 | 0 | 0
4 | [19 empty] | 0 | 0 | 0 | 0 | 0 | 0 | 0 | 0 | 0 | 0
5 | [19 empty] | 0 | 0 | 0 | 0 | 0 | 0 | 0 | 0 | 0 | 0
6 | [19 empty] | 0 | 0 | 0 | 0 | 0 | 0 | 0 | 0 | 0 | 0
7 | [19 empty] | 0 | 0 | 0 | 0 | 0 | 0 | 0 | 0 | 0 | 0
8 | [19 empty] | 0 | 0 | 0 | 0 | 0 | 0 | 0 | 0 | 0 | 0
9 | [19 empty] | 0 | 0 | 0 | 0 | 0 | 0 | 0 | 0 | 0 | 0
10 | [19 empty] | 0 | 0 | 0 | 0 | 0 | 0 | 0 | 0 | 0 | 0
11 | [19 empty] | 0 | 0 | 0 | 0 | 0 | 0 | 0 | 0 | 0 | 0
12 | [19 empty] | 0 | 0 | 0 | 0 | 0 | 0 | 0 | 0 | 0 | 0
13 | [19 empty] | 0 | 0 | 0 | 0 | 0 | 0 | 0 | 0 | 0 | 0
14 | [19 empty] | 0 | 0 | 0 | 0 | 0 | 0 | 0 | 0 | 0 | 0
15 | [19 empty] | 0 | 0 | 0 | 0 | 0 | 0 | 0 | 0 | 0 | 0
16 | [19 empty] | 0 | 0 | 0 | 0 | 0 | 0 | 0 | 0 | 0 | 0
17 | [19 empty] | 0 | 0 | 0 | 0 | 0 | 0 | 0 | 0 | 0 | 0
18 | [19 empty] | 0 | 0 | 0 | 0 | 0 | 0 | 0 | 0 | 0 | 0
19 | [19 empty] | 0 | 0 | 0 | 0 | 0 | 0 | 0 | 0 | 0 | 0
20
Revenir à la page d'accueil
Retour à la page précédente

## Aperçu ST0-15 (hidden)
Série | Désignation | Référence | Lot - Coulée | Date | Traitement | Test01 Test02 Lot | Visa | Température (°C) | Ouverture Œil (mm) | Ouverture pattes (mm) | Température (°C) | Ouverture Œil (mm) | Ouverture pattes (mm) | Température (°C) | Ouverture Œil (mm) | Ouverture pattes (mm) | Température (°C) | Ouverture Œil (mm) | Ouverture pattes (mm) | Température (°C) | Ouverture Œil (mm) | Ouverture pattes (mm) | Température (°C) | Ouverture Œil (mm) | Ouverture pattes (mm)
1 | [25 empty] | 0 | 0 | 0 | 0 | 0 | 0 | 0 | 0 | 0 | 0
2 | [25 empty] | 0 | 0 | 0 | 0 | 0 | 0 | 0 | 0 | 0 | 0
3 | [25 empty] | 0 | 0 | 0 | 0 | 0 | 0 | 0 | 0 | 0 | 0
4 | [25 empty] | 0 | 0 | 0 | 0 | 0 | 0 | 0 | 0 | 0 | 0
5 | [25 empty] | 0 | 0 | 0 | 0 | 0 | 0 | 0 | 0 | 0 | 0
6 | [25 empty] | 0 | 0 | 0 | 0 | 0 | 0 | 0 | 0 | 0 | 0
7 | [25 empty] | 0 | 0 | 0 | 0 | 0 | 0 | 0 | 0 | 0 | 0
8 | [25 empty] | 0 | 0 | 0 | 0 | 0 | 0 | 0 | 0 | 0 | 0
9 | [25 empty] | 0 | 0 | 0 | 0 | 0 | 0 | 0 | 0 | 0 | 0
10 | [25 empty] | 0 | 0 | 0 | 0 | 0 | 0 | 0 | 0 | 0 | 0
11 | [25 empty] | 0 | 0 | 0 | 0 | 0 | 0 | 0 | 0 | 0 | 0
12 | [25 empty] | 0 | 0 | 0 | 0 | 0 | 0 | 0 | 0 | 0 | 0
13 | [25 empty] | 0 | 0 | 0 | 0 | 0 | 0 | 0 | 0 | 0 | 0
14 | [25 empty] | 0 | 0 | 0 | 0 | 0 | 0 | 0 | 0 | 0 | 0
15 | [25 empty] | 0 | 0 | 0 | 0 | 0 | 0 | 0 | 0 | 0 | 0
16 | [25 empty] | 0 | 0 | 0 | 0 | 0 | 0 | 0 | 0 | 0 | 0
17 | [25 empty] | 0 | 0 | 0 | 0 | 0 | 0 | 0 | 0 | 0 | 0
18 | [25 empty] | 0 | 0 | 0 | 0 | 0 | 0 | 0 | 0 | 0 | 0
19 | [25 empty] | 0 | 0 | 0 | 0 | 0 | 0 | 0 | 0 | 0 | 0
20
Revenir à la page d'accueil
Retour à la page précédente

## Aperçu ST0-16 (hidden)
Série | Désignation | Référence | Lot - Coulée | Date | Traitement | Test01 Test02 Lot | Visa | Température (°C) | Ouverture Œil (mm) | Ouverture pattes (mm) | Température (°C) | Ouverture Œil (mm) | Ouverture pattes (mm) | Température (°C) | Ouverture Œil (mm) | Ouverture pattes (mm) | Température (°C) | Ouverture Œil (mm) | Ouverture pattes (mm) | Température (°C) | Ouverture Œil (mm) | Ouverture pattes (mm) | Température (°C) | Ouverture Œil (mm) | Ouverture pattes (mm)
1 | [25 empty] | 0 | 0 | 0 | 0 | 0 | 0 | 0 | 0 | 0 | 0
2 | [25 empty] | 0 | 0 | 0 | 0 | 0 | 0 | 0 | 0 | 0 | 0
3 | [25 empty] | 0 | 0 | 0 | 0 | 0 | 0 | 0 | 0 | 0 | 0
4 | [25 empty] | 0 | 0 | 0 | 0 | 0 | 0 | 0 | 0 | 0 | 0
5 | [25 empty] | 0 | 0 | 0 | 0 | 0 | 0 | 0 | 0 | 0 | 0
6 | [25 empty] | 0 | 0 | 0 | 0 | 0 | 0 | 0 | 0 | 0 | 0
7 | [25 empty] | 0 | 0 | 0 | 0 | 0 | 0 | 0 | 0 | 0 | 0
8 | [25 empty] | 0 | 0 | 0 | 0 | 0 | 0 | 0 | 0 | 0 | 0
9 | [25 empty] | 0 | 0 | 0 | 0 | 0 | 0 | 0 | 0 | 0 | 0
10 | [25 empty] | 0 | 0 | 0 | 0 | 0 | 0 | 0 | 0 | 0 | 0
11 | [25 empty] | 0 | 0 | 0 | 0 | 0 | 0 | 0 | 0 | 0 | 0
12 | [25 empty] | 0 | 0 | 0 | 0 | 0 | 0 | 0 | 0 | 0 | 0
13 | [25 empty] | 0 | 0 | 0 | 0 | 0 | 0 | 0 | 0 | 0 | 0
14 | [25 empty] | 0 | 0 | 0 | 0 | 0 | 0 | 0 | 0 | 0 | 0
15 | [25 empty] | 0 | 0 | 0 | 0 | 0 | 0 | 0 | 0 | 0 | 0
16 | [25 empty] | 0 | 0 | 0 | 0 | 0 | 0 | 0 | 0 | 0 | 0
17 | [25 empty] | 0 | 0 | 0 | 0 | 0 | 0 | 0 | 0 | 0 | 0
18 | [25 empty] | 0 | 0 | 0 | 0 | 0 | 0 | 0 | 0 | 0 | 0
19 | [25 empty] | 0 | 0 | 0 | 0 | 0 | 0 | 0 | 0 | 0 | 0
20
Revenir à la page d'accueil
Retour à la page précédente

## Aperçu ST0-19 (hidden)
Série | Désignation | Référence | Lot - Coulée | Date | Traitement | Test01 Test02 Lot | Visa | Température (°C) | Ouverture Œil (mm) | Ouverture pattes (mm) | Température (°C) | Ouverture Œil (mm) | Ouverture pattes (mm) | Température (°C) | Ouverture Œil (mm) | Ouverture pattes (mm) | Température (°C) | Ouverture Œil (mm) | Ouverture pattes (mm) | Température (°C) | Ouverture Œil (mm) | Ouverture pattes (mm) | Température (°C) | Ouverture Œil (mm) | Ouverture pattes (mm)
1 | [25 empty] | 0 | 0 | 0 | 0 | 0 | 0 | 0 | 0 | 0 | 0
2 | [25 empty] | 0 | 0 | 0 | 0 | 0 | 0 | 0 | 0 | 0 | 0
3
4
5
6
7
8
9
10
11
12
13
14
15
16
17
18
19
20
Légende
Limite de Production (Test et Lot)
Revenir à la page d'accueil
Retour à la page précédente

## Aperçu ST0-20 (hidden)
Série | Désignation | Référence | Lot - Coulée | Date | Traitement | Test01 Test02 Lot | Visa | Température (°C) | Ouverture Œil (mm) | Ouverture pattes (mm) | Température (°C) | Ouverture Œil (mm) | Ouverture pattes (mm) | Température (°C) | Ouverture Œil (mm) | Ouverture pattes (mm) | Température (°C) | Ouverture Œil (mm) | Ouverture pattes (mm) | Température (°C) | Ouverture Œil (mm) | Ouverture pattes (mm) | Température (°C) | Ouverture Œil (mm) | Ouverture pattes (mm)
1 | [25 empty] | 0 | 0 | 0 | 0 | 0 | 0 | 0 | 0 | 0 | 0
2 | [25 empty] | 0 | 0 | 0 | 0 | 0 | 0 | 0 | 0 | 0 | 0
3 | [25 empty] | 0 | 0 | 0 | 0 | 0 | 0 | 0 | 0 | 0 | 0
4 | [25 empty] | 0 | 0 | 0 | 0 | 0 | 0 | 0 | 0 | 0 | 0
5 | [25 empty] | 0 | 0 | 0 | 0 | 0 | 0 | 0 | 0 | 0 | 0
6 | [25 empty] | 0 | 0 | 0 | 0 | 0 | 0 | 0 | 0 | 0 | 0
7 | [25 empty] | 0 | 0 | 0 | 0 | 0 | 0 | 0 | 0 | 0 | 0
8 | [25 empty] | 0 | 0 | 0 | 0 | 0 | 0 | 0 | 0 | 0 | 0
9 | [25 empty] | 0 | 0 | 0 | 0 | 0 | 0 | 0 | 0 | 0 | 0
10 | [25 empty] | 0 | 0 | 0 | 0 | 0 | 0 | 0 | 0 | 0 | 0
11 | [25 empty] | 0 | 0 | 0 | 0 | 0 | 0 | 0 | 0 | 0 | 0
12 | [25 empty] | 0 | 0 | 0 | 0 | 0 | 0 | 0 | 0 | 0 | 0
13
14
15
16
17
18
19
20
Revenir à la page d'accueil
Retour à la page précédente

## Aperçu ST0-21 (hidden)
Série | Désignation | Référence | Lot - Coulée | Date | Traitement | Test01 Test02 Lot | Visa | Température (°C) | Ouverture Œil (mm) | Ouverture pattes (mm) | Température (°C) | Ouverture Œil (mm) | Ouverture pattes (mm) | Température (°C) | Ouverture Œil (mm) | Ouverture pattes (mm) | Température (°C) | Ouverture Œil (mm) | Ouverture pattes (mm) | Température (°C) | Ouverture Œil (mm) | Ouverture pattes (mm) | Température (°C) | Ouverture Œil (mm) | Ouverture pattes (mm)
1 | [25 empty] | 0 | 0 | 0 | 0 | 0 | 0 | 0 | 0 | 0 | 0
2 | [25 empty] | 0 | 0 | 0 | 0 | 0 | 0 | 0 | 0 | 0 | 0
3
4
5
6
7
8
9
10
11
12
13
14
15
16
17
18
19
20
Revenir à la page d'accueil
Retour à la page précédente

## Aperçu ST0-22 (hidden)
Série | Désignation | Référence | Lot - Coulée | Date | Traitement | Test01 Test02 Lot | Visa | Température (°C) | Ouverture Œil (mm) | Ouverture pattes (mm) | Température (°C) | Ouverture Œil (mm) | Ouverture pattes (mm) | Température (°C) | Ouverture Œil (mm) | Ouverture pattes (mm) | Température (°C) | Ouverture Œil (mm) | Ouverture pattes (mm) | Température (°C) | Ouverture Œil (mm) | Ouverture pattes (mm) | Température (°C) | Ouverture Œil (mm) | Ouverture pattes (mm)
1 | [25 empty] | 0 | 0 | 0 | 0 | 0 | 0 | 0 | 0 | 0 | 0
2 | [25 empty] | 0 | 0 | 0 | 0 | 0 | 0 | 0 | 0 | 0 | 0
3
4
5
6
7
8
9
10
11
12
13
14
15
16
17
18
19
20
Revenir à la page d'accueil
Retour à la page précédente

## Aperçu AXF XS (hidden)
Série | Implant | Référence | Lot - Coulée | Date | Traitement | Test01 Test02 Fab Final | Méthode | Visa | Effort (N) | Ouv. (mm) | Effort (N) | Ouv. (mm) | Effort (N) | Ouv. (mm) | Effort (N) | Ouv. (mm) | Effort (N) | Ouv. (mm) | Effort (N) | Ouv. (mm) | Effort (N) | Ouv. (mm) | Effort (N) | Ouv. (mm) | Effort (N) | Ouv. (mm) | Effort (N) | Ouv. (mm) | Effort (N) | Ouv. (mm) | Effort (N) | Ouv. (mm) | Effort (N) | Ouv. (mm) | Effort (N) | Ouv. (mm) | Effort (N) | Ouv. (mm) | Effort (N) | Ouv. (mm) | Effort (N) | Ouv. (mm) | Effort (N) | Ouv. (mm) | Effort (N) | Ouv. (mm) | Effort (N) | Ouv. (mm) | Effort (N) | Ouv. (mm) | Effort (N)
1
2
3
4
5
6
7
8
9
10
11
12
13
14
15
16
17
18
19
20
Revenir à la page d'accueil
Retour à la page précédente

## Aperçu AXF S (hidden)
Série | Implant | Référence | Numéro FS | Date | Traitement | Test01 Test02 Fab Final | Méthode | Visa | Effort (N) | Ouv. (mm) | Effort (N) | Ouv. (mm) | Effort (N) | Ouv. (mm) | Effort (N) | Ouv. (mm) | Effort (N) | Ouv. (mm) | Effort (N) | Ouv. (mm) | Effort (N) | Ouv. (mm) | Effort (N) | Ouv. (mm) | Effort (N) | Ouv. (mm) | Effort (N) | Ouv. (mm) | Effort (N) | Ouv. (mm) | Effort (N) | Ouv. (mm) | Effort (N) | Ouv. (mm) | Effort (N) | Ouv. (mm) | Effort (N) | Ouv. (mm) | Effort (N) | Ouv. (mm) | Effort (N) | Ouv. (mm) | Effort (N) | Ouv. (mm) | Effort (N) | Ouv. (mm) | Effort (N) | Ouv. (mm) | Effort (N) | Ouv. (mm) | Effort (N)
1
2
3
4
5
6
7
8
9
10
11
12
13
14
15
16
17
18
19
20
Revenir à la page d'accueil
Retour à la page précédente

## Aperçu AXF L (hidden)
Série | Implant | Référence | Numéro FS | Date | Traitement | Test01 Test02 Fab Final | Méthode | Visa | Effort (N) | Ouv. (mm) | Effort (N) | Ouv. (mm) | Effort (N) | Ouv. (mm) | Effort (N) | Ouv. (mm) | Effort (N) | Ouv. (mm) | Effort (N) | Ouv. (mm) | Effort (N) | Ouv. (mm) | Effort (N) | Ouv. (mm) | Effort (N) | Ouv. (mm) | Effort (N) | Ouv. (mm) | Effort (N) | Ouv. (mm) | Effort (N) | Ouv. (mm) | Effort (N) | Ouv. (mm) | Effort (N) | Ouv. (mm) | Effort (N) | Ouv. (mm) | Effort (N) | Ouv. (mm) | Effort (N) | Ouv. (mm) | Effort (N) | Ouv. (mm) | Effort (N) | Ouv. (mm) | Effort (N) | Ouv. (mm) | Effort (N) | Ouv. (mm) | Effort (N)
1
2
3
4
5
6
7
8
9
10
11
12
13
14
15
16
17
18
19
20
Revenir à la page d'accueil
Retour à la page précédente

## Aperçu AXF XL (hidden)
Série | Implant | Référence | Numéro FS | Date | Traitement | Test01 Test02 Fab Final | Méthode | Visa | Effort (N) | Ouv. (mm) | Effort (N) | Ouv. (mm) | Effort (N) | Ouv. (mm) | Effort (N) | Ouv. (mm) | Effort (N) | Ouv. (mm) | Effort (N) | Ouv. (mm) | Effort (N) | Ouv. (mm) | Effort (N) | Ouv. (mm) | Effort (N) | Ouv. (mm) | Effort (N) | Ouv. (mm) | Effort (N) | Ouv. (mm) | Effort (N) | Ouv. (mm) | Effort (N) | Ouv. (mm) | Effort (N) | Ouv. (mm) | Effort (N) | Ouv. (mm) | Effort (N) | Ouv. (mm) | Effort (N) | Ouv. (mm) | Effort (N) | Ouv. (mm) | Effort (N) | Ouv. (mm) | Effort (N) | Ouv. (mm) | Effort (N) | Ouv. (mm) | Effort (N)
1
2
3
4
5
6
7
8
9
10
11
12
13
14
15
16
17
18
19
20
Revenir à la page d'accueil
Retour à la page précédente

## Limites ST0-16 (hidden)
Limites Œil
Gabarit production
Température | Ouverture
°C | mm
18 | 3.2
22 | 3.2
25.5 | 3.9
25.5 | 10
32 | 2
32 | 3.2
35 | 4
38 | 4
Limites pattes
Gabarit production
Température | Ouverture
°C | mm
18 | 4
22.8 | 4
25.7 | 5
25.7 | 10
32 | 2
32 | 4
35 | 5
36 | 5
38 | 5

## Limites ST0-19 (hidden)
Limites Œil
Gabarit production
Température | Ouverture
°C | mm
18 | 3.2
22 | 3.2
25.5 | 3.9
25.5 | 10
32 | 2
32 | 3.2
35 | 4
38 | 4
Limites pattes
Gabarit production
Température | Ouverture
°C | mm
18 | 4
22.8 | 4
25.7 | 5
25.7 | 10
32 | 2
32 | 4
35 | 5
36 | 5
38 | 5

## Limites ST0-15 (hidden)
Limites Pattes
Gabarit production
Température | Ouverture
°C | mm
18 | 4
22.8 | 4
25.7 | 5
25.7 | 10
32 | 2
32 | 4
35 | 5
36 | 5
38 | 5
Limites Œil
Gabarit production
Température | Ouverture
°C | mm
18 | 3.2
22 | 3.2
25.5 | 3.9
25.5 | 10
32 | 2
32 | 3.2
35 | 4
38 | 4

## Limites STD1 (hidden)
Gabarit production
Température | Ouverture
°C | mm
15 | 4
23 | 4
25.8 | 4.9
25.8 | 10
32 | 2
32 | 4
35 | 5
36 | 5
38 | 5

## Limites STD2 (hidden)
Gabarit production
Température | Ouverture
°C | mm
15 | 4
23 | 4
25.8 | 4.9
25.8 | 10
32 | 2
32 | 4
35 | 5
36 | 5
38 | 5

## Limites ST0-20 (hidden)
Limites Œil
Gabarit production
Température | Ouverture
°C | mm
18 | 3.2
22.2 | 3.2
25.5 | 6
25.5 | 10
32 | 2
32 | 3.2
35 | 6
38 | 6
Limites pattes
Gabarit production
Température | Ouverture
°C | mm
18 | 4
22.8 | 4
25.7 | 5
25.7 | 10
32 | 2
32 | 4
35 | 5
36 | 5
38 | 5

## Limites ST0-21 (hidden)
Limites œil
Gabarit production
Température | Ouverture
°C | mm
18 | 3.2
22 | 3.2
25.5 | 3.9
25.5 | 10
32 | 2
32 | 3.2
35 | 4
38 | 4
Limites pattes
Gabarit production
Température | Ouverture
°C | mm
18 | 4
22.8 | 4
25.7 | 5.9
25.7 | 10
32 | 2
32 | 4
35 | 6
36 | 6
38 | 6

## Limites ST0-22 (hidden)
Limites Œil
Gabarit production
Température | Ouverture
°C | mm
18 | 3.2
22.3 | 3.2
25.5 | 6
25.5 | 10
32 | 2
32 | 3.2
35 | 6
38 | 6
Limites pattes
Gabarit production
Température | Ouverture
°C | mm
18 | 4
22.8 | 4
25.7 | 5.9
25.7 | 10
32 | 2
32 | 4
35 | 6
36 | 6
38 | 6

## Limites AXF XS (hidden)
Gabarit Test-Lot
AXF-XS
Ouverture | Effort
mm | N
2.95 | 15
2.95 | 25