## essuyage-dégraissage
Essuyage_Degraissage | Modes_defaillance | Effets | Causes | Preventions
| oubli_degraissage | assemblage_defectueux | nouvel_operateur_formation_poste | habilitation_poste_consignes_application
| oubli_essuyage | assemblage_defectueux | nouvel_operateur_formation_poste | habilitation_poste_consignes_application
| degraissage_incomplet | assemblage_defectueux | nouvel_operateur_formation_poste | habilitation_poste_consignes_application
| essuyage_incomplet | assemblage_defectueux | materiel_inadapte | qualification_process
| agression_support_par_degraissant | degradation_support | conception_validation_essais
|  | assemblage_defectueux | conception_validation_essais
|  |  | inversion_produit | etiquetage_flacons_amenagement_poste
| utilisation_produit_perime | assemblage_defectueux | mauvais_positionnement | systeme_galia_respect_dates_peremption
| encrassage_chiffon | assemblage_defectueux | pollution_environnement_exterieur | fermeture_portails
| pollution_support | assemblage_defectueux | ouate_cellulosique_sale
|  |  | utilisation_autre_moyen_essuyage | habilitation_poste_consignes_application
| essuyage_tardif | assemblage_defectueux | nouvel_operateur_formation_poste | habilitation_poste_consignes_application
|  |  | degraissant_evapore | respect_temps_ouverture

## primaire
Primaire | Modes_defaillance | Effets | Causes | Preventions
| oubli_primaire | assemblage_defectueux | nouvel_operateur_formation_poste | habilitation_poste_consignes_application
verification_visuelle
| produit_evente_degrade | assemblage_defectueux | deconditionnement_flacon_applicateur | habilitation_poste_consignes_application
| produit_perime | assemblage_defectueux | mauvais_approvisionnement | système_galia_respect_dates_peremption
ecriture_nb_ouvertures_nb_heures
| agression_support_par_primaire | assemblage_defectueux | conception_validation_essais
|  |  | inversion_produit | signaletique_couleur_flacon
|  | degradation_support | conception_validation_essais
|  |  | inversion_produit | signaletique_couleur_flacon
| degradation_feutre | assemblage_defectueux | sechage_produit_tampon | habilitation_poste_consignes_application
| primaire_hors_zone_incomplet_mal_fait_discontinu | assemblage_defectueux | nouvel_operateur_formation_poste | habilitation_poste_consignes_application
|  | defaut_aspect | materiel_inadapte | qualification_process
| condition_application_température_ambiante | assemblage_defectueux | non_respect_preconisation_fournisseur | rappel_preconisations_dans_consignes_application
| condition_application_temps_sechage | assemblage_defectueux | nouvel_operateur_formation_poste | habilitation_poste_consignes_application
| non_adhesion_primaire | decollement | oubli_plasma | contrôle_operateur

## dépôt colle
Depot_colle | Modes_defaillance | Effets | Causes | Preventions
| abscence_colle_discontinuite_cordon | entree_eau_non_tenue_vibratoire_bruit | nouvel_operateur_formation_poste | habilitation_poste_consignes_application
defaillance_machine
| mauvais_positionnement_colle | entree_eau_non_tenue_vibratoire_bruit | nouvel_operateur_formation_poste | habilitation_poste_consignes_application
defaillance_machine
|  | aspect | nouvel_operateur_formation_poste | habilitation_poste_consignes_application
| sur_epaisseur | aspect | temperature_pression_produit_viscosite_operateur | habilitation_poste_consignes_application
|  |  | temperature_pression_produit_viscosite_operateur | armoire_regulee_produit
| sous_epaisseur | mauvais_collage_entree_eau | temperature_pression_produit_viscosite_operateur | habilitation_poste_consignes_application
|  |  | temperature_pression_produit_viscosite_operateur | armoire_regulee_produit

## collage assemblage
Collage_assemblage | Modes_defaillance | Effets | Causes | Preventions
| mauvais_positionnement | entree_eau | nouvel_operateur_formation_poste | habilitation_poste_consignes_application
defaillance_machine
|  | aspect | nouvel_operateur_formation_poste | habilitation_poste_consignes_application
defaillance_machine
|  | non_tenue_vibratoire | nouvel_operateur_formation_poste | habilitation_poste_consignes_application
| temps_entre_depose_cordon_application_piece | manque_adherence_fuite | nouvel_operateur_formation_poste | habilitation_poste_consignes_application
defaillance_machine
| jeu_non_respecte | debordement_aspect | nouvel_operateur_formation_poste | habilitation_poste_consignes_application
defaillance_machine
| mauvais_maintien_pendant_polymerisation | manque_adherence_fuite | nouvel_operateur_formation_poste | habilitation_poste_consignes_application
defaillance_machine

## vissage
Vissage | Modes_defaillance | Effets | Causes | Preventions
| mauvais_serrage | assemblage_defectueux_vibration_fuite | erreur_operateur
| oubli | assemblage_defectueux_non_Mep | erreur_operateur
| casse | assemblage_defectueux_perte_Mep | erreur_operateur
| utilisation_mauvaise_vis | foirage_filetage | erreur_operateur
| mauvaise_tenue_serrage |  | filet_endommage

## Faisceaux
Faisceaux | Modes_defaillance | Effets | Causes | Preventions
| oubli_agraphe | pas_maintien_faisceaux | nouvel_operateur_formation_poste | habilitation_poste_consignes_application
bruit
pincement_faisceau
| mauvais_sens_cheminement | assemblage_defectueux | nouvel_operateur_formation_poste | habilitation_poste_consignes_application
| oubli_serrage_boite_fusibles | assemblage_defectueux | nouvel_operateur_formation_poste | habilitation_poste_consignes_application
| mauvais_serrage_boite_fusibles | assemblage_defectueux_vibrations_casse_fusibles | erreur_operateur
| agraphe_mal_clippee | non_maintien_faisceaux | erreur_operateur
|  | bruit | erreur_operateur | habilitation_poste_consignes_application
|  | pincement_faisceau | erreur_operateur | contrôle_electrique
| mauvaise_reference | agraphage_impossible | erreur_operateur | changer_reference
|  |  | erreur_logistique | changer_reference
| oubli_raccordement | voiture_demarre_pas | erreur_operateur | habilitation_poste_consignes_application
|  | non_fonctionnement | erreur_operateur | habilitation_poste_consignes_application
| mauvais_positionnement | difficulte_branchement | erreur_operateur | habilitation_poste_consignes_application
| mauvais_serrage_cosse | echauffement_cables | erreur_operateur

## Appro Mep
Appro_Mep | Modes_defaillance | Effets | Causes | Preventions
| Inversion_piece | mauvais_montage | mauvais_approvisionnement
|  | montage_impossible | erreur_operateur | habilitation_poste_consignes_application
demontage
|  | montage_cremaillere_impossible | erreur_operateur | montage_biellette_antidevers
| Oubli | assemblage_defectueux | erreur_operateur | habilitation_poste_consignes_application
|  | usure | erreur_operateur | habilitation_poste_consignes_application
fuite
bruit
fermeture_porte_impossible
|  | etancheite | erreur_operateur | habilitation_poste_consignes_application
|  | mauvais_positionnement | erreur_operateur | habilitation_poste_consignes_application
|  | vissage_impossible | erreur_operateur | habilitation_poste_consignes_application
| Mauvaise_position | degraissage_primaire_mal_positionne | difficulte_mise_place
defaut_aspect
tenue_non_suffisante
montage_difficile
|  | etancheite | erreur_operateur | habilitation_poste_consignes_application
|  | FAM_defectueux | erreur_operateur | controle_reglage_FAM
|  | probleme_fixation_axe | erreur_operateur | consignes_orientation_axe
|  | usure | erreur_operateur | habilitation_poste_consignes_application
| Mauvais_reglage | defaut_aspect
tenue_non_suffisante
retard_allumage
retard_freinage
| Mauvaise_reference | mauvais_montage | erreur_operateur | habilitation_poste_consignes_application
|  | montage_impossible | erreur_operateur | habilitation_poste_consignes_application
erreur_operateur
|  | casse_piece_plastique | erreur_operateur | habilitation_poste_consignes_application
|  | bruit | erreur_operateur | habilitation_poste_consignes_application
|  | etancheite | erreur_operateur | habilitation_poste_consignes_application
| Erreur_raccordement | defaut_freinage | erreur_operateur | habilitation_poste_consignes_application
|  | non_fonctionnement | erreur_operateur | controle_electrique
|  | pedale_dure | erreur_operateur | habilitation_poste_consignes_application
|  | non_maintien_tuyau | erreur_operateur | habilitation_poste_consignes_application
| Erreur_visserie | mauvais_maintien | erreur_operateur | habilitation_poste_consignes_application
mauvais_approvisionnement
| Filet_endommage | probleme_vissage | tige_traction | prevention_machine
|  | non_tenue_montage | tige_traction | prevention_machine
| Mauvais_sertissage | non_tenue_montage | defaillance_machine | prevention_machine
|  |  | erreur_operateur | habilitation_poste_consignes_application
| Deterioration | defaut_aspect | erreur_operateur | mise_place_protection
|  | bruit | erreur_operateur | mise_place_protection
|  | etancheite | erreur_operateur | mise_place_protection

## Blocs
Essuyage_degraissage
Primaire
Depot_colle
Collage_assemblage
Vissage
Faisceaux
Appro_Mep

## test listes cascades
Blocs | Modes | Effets | Causes | Prévention
Primaire | produit_perime | assemblage_defectueux015 | mauvais_approvisionnement | système_galia_respect_dates_peremption

## données
Essuyage_Degraissage |  |  |  | Primaire
Modes_defaillance | Effets | Causes | Preventions | Modes_defaillance | Effets | Causes | Préventions
oubli_degraissage | assemblage_defectueux000 | nouvel_operateur_formation_poste | habilitation_poste_consignes_application | oubli_primaire | assemblage_defectueux012 | nouvel_operateur_formation_poste | habilitation_poste_consignes_application
oubli_essuyage | assemblage_defectueux001 | nouvel_operateur_formation_poste | habilitation_poste_consignes_application |  | assemblage_defectueux013 | nouvel_operateur_formation_poste | verification_visuelle
degraissage_incomplet | assemblage_defectueux002 | nouvel_operateur_formation_poste | habilitation_poste_consignes_application | produit_evente_degrade | assemblage_defectueux014 | deconditionnement_flacon_applicateur1 | habilitation_poste_consignes_application
essuyage_incomplet | assemblage_defectueux003 | materiel_inadapte | qualification_process | produit_perime | assemblage_defectueux015 | mauvais_approvisionnement | système_galia_respect_dates_peremption
agression_support_par_degraissant | degradation_support000 | conception_validation_essais |  |  | assemblage_defectueux016 | deconditionnement_flacon_applicateur2 | ecriture_nb_ouvertures_nb_heures
| assemblage_defectueux004 | conception_validation_essais |  | agression_support_par_primaire | assemblage_defectueux017 | conception_validation_essais
| assemblage_defectueux005 | inversion_produit | etiquetage_flacons_amenagement_poste |  | assemblage_defectueux018 | inversion_produit | signaletique_couleur_flacon
utilisation_produit_perime | assemblage_defectueux006 | mauvais_approvisionnement | systeme_galia_respect_dates_peremption |  | degradation_support001 | conception_validation_essais
encrassage_chiffon | assemblage_defectueux007 | pollution_environnement_exterieur | fermeture_portails |  | degradation_support002 | inversion_produit | signaletique_couleur_flacon
pollution_support | assemblage_defectueux008 | ouate_cellulosique_sale |  | degradation_feutre | assemblage_defectueux019 | sechage_produit_tampon | habilitation_poste_consignes_application
| assemblage_defectueux009 | utilisation_autre_moyen_essuyage | habilitation_poste_consignes_application | primaire_hors_zone_incomplet_mal_fait_discontinu | assemblage_defectueux020 | nouvel_operateur_formation_poste | habilitation_poste_consignes_application
essuyage_tardif | assemblage_defectueux010 | nouvel_operateur_formation_poste | habilitation_poste_consignes_application |  | defaut_aspect000 | materiel_inadapte | qualification_process
| assemblage_defectueux011 | degraissant_evapore | respect_temps_ouverture | condition_application_température_ambiante | assemblage_defectueux021 | non_respect_preconisation_fournisseur | rappel_preconisations_dans_consignes_application
|  |  |  | condition_application_temps_sechage | assemblage_defectueux022 | nouvel_operateur_formation_poste | habilitation_poste_consignes_application
|  |  |  | non_adhesion_primaire | decollement000 | oubli_plasma | contrôle_operateur