## Outil
Accès direct à une fiche

## Entrée
1a - Matériaux de déblais - Sain - /
1b - Matériaux de déblais - Trop argileux - Chaux
1c - Matériaux de déblais - Trop Humide - Chaux
1d - Matériaux de déblais - Trop meuble - Liant
1e - Matériaux de déblais - Imperméabilisation - Bentonite
2 - Déchets de papeterie - Assechement - Cohesion
3a - Deblais et fraisât d'enrobés - Additifs - Chaussée
3b - Déblais et Fraisât d'enrobés - Grave
4 - Schiste - Rembais, Plates-formes, Couche de forme
5 - Cendres volantes - Matériaux Trop meuble
6 - Machefer - Sous couche de plates-forme - drainante
7 - Ballast - Traitement
8 - Béton concassé - Grave Naturelle
9 - Sables de fonderies - Lit de pose
10a - Pneus usagés - Couche drainante - Graves naturelles
10b - Pneus usagés - Sols Sportifs
10c - Pneus usagés - liants - Couche de roulement
10d - Pneus usagés - Murs de soutènement, Terre armée
11a - Laitier cristallisé - Ballast, Granulats
11b - Laitier vitrifié - Matériaux Trop meuble

## 1a
Fiche n°: | 1a
Nom: | Matériaux de déblais / Terres / Graves
Déchet de type: | Inertes (D.I.)
Origine: | Chantiers de Terrassements
Technique de base:
Mouvement des terres classique, les déblais sont réutilisés autant que possible en remblais. Dans le cas de matériaux pollués ou de composante médiocre, ces derniers seront évacués en décharge et un import de matériaux convenable sera nécessaire.
Traitement préalable:
Dans le cas présent, le matériau est conforme aux exigences de réalisation. La consultation d’un laboratoire est tout de même obligatoire.
Valorisation:
Réemploi des terres en remblais généraux
Matériaux / Matériel:
/
Impact économique:
Economie sur les couts : D’évacuation, de décharge. D’achats de matériaux, de transport.
Impact environnemental:
Emission de C02 nulle sur la réutilisation des déblais en remblais.
Exemple de mise en œuvre:
2012 – Nanterre (92) - Aménagement des terrasses 10 et 11. 3 000 m3 sur les 9 000 m3 de déblais ont été réutilisé en remblais. Soit plus de 30 % des matériaux.