## Specimen_RawData_11
Epaisseur | 1.516 | mm
Largeur | 12.48 | mm
Longueur | 60 | mm
Remarque d'éprouvette 1 | AW0138 12
900->600
0.1 1/s (12mm/s)
Air"
Etiquette d'éprouvette | 2165
Déplacement | Charge | Temps | Contrainte de traction | Déformation de traction (Déformation 50) | Laser | Temperature_H | Temperature_C | Temperature_B | Déplacement de traction | Déformation 50
(mm) | (N) | (s) | (MPa) | (mm/mm) | (mm) | (C) | (C) | (C) | (mm) | (mm/mm)
2.19606 | -68.53559 | 0 | -3.62245 | 0.0002 | 12.57618 | 601.23132 | 597.4679 | 599.33075 | 0.01015 | 0.0002
2.19613 | -68.53721 | 0.01 | -3.62254 | 0.0002 | 12.56222 | 601.16333 | 597.60205 | 599.31317 | 0.01002 | 0.0002
2.1977 | -61.98783 | 0.02 | -3.27637 | 0.00019 | 12.55025 | 601.0155 | 597.62756 | 599.39355 | 0.00957 | 0.00019
2.20588 | -27.39666 | 0.03 | -1.44805 | 0.00016 | 12.54212 | 600.84045 | 597.59979 | 599.35803 | 0.00798 | 0.00016
2.22837 | 105.5166 | 0.04 | 5.57708 | 0.00024 | 12.53765 | 600.69952 | 597.56085 | 599.2774 | 0.01202 | 0.00024
2.27223 | 422.20828 | 0.05 | 22.31583 | 0.00049 | 12.53583 | 600.66406 | 597.63275 | 599.32458 | 0.02465 | 0.00049
2.34203 | 944.31146 | 0.06 | 49.9116 | 0.00096 | 12.53553 | 600.73035 | 597.77405 | 599.46613 | 0.04804 | 0.00096
2.43611 | 1591.87341 | 0.07 | 84.1385 | 0.00151 | 12.53579 | 600.77423 | 597.87134 | 599.5517 | 0.07553 | 0.00151
2.54671 | 2230.72437 | 0.08 | 117.90498 | 0.002 | 12.53643 | 600.63495 | 597.90259 | 599.56927 | 0.10023 | 0.002
2.66527 | 2766.45337 | 0.09 | 146.22095 | 0.00251 | 12.53708 | 600.46741 | 597.95911 | 599.63434 | 0.12554 | 0.00251
2.78582 | 3165.74609 | 0.1 | 167.32556 | 0.00317 | 12.53756 | 600.33521 | 598.01135 | 599.70239 | 0.15865 | 0.00317
2.90545 | 3440.03882 | 0.11 | 181.82332 | 0.00402 | 12.53785 | 600.28595 | 598.06915 | 599.61713 | 0.20139 | 0.00402
3.02356 | 3617.74707 | 0.12 | 191.21608 | 0.005 | 12.53798 | 600.28845 | 598.13269 | 599.39447 | 0.2503 | 0.005
3.14086 | 3733.14282 | 0.13 | 197.31532 | 0.00594 | 12.538 | 600.16998 | 598.04089 | 599.2973 | 0.29711 | 0.00594
3.25843 | 3814.56421 | 0.14 | 201.61885 | 0.00672 | 12.53794 | 600.00977 | 597.84473 | 599.26288 | 0.33644 | 0.00672
3.37705 | 3879.97876 | 0.15 | 205.07634 | 0.00742 | 12.53791 | 599.90338 | 597.76337 | 599.05927 | 0.37149 | 0.00742
3.4971 | 3940.75 | 0.16 | 208.28841 | 0.00806 | 12.53999 | 599.84735 | 597.76324 | 598.83875 | 0.40316 | 0.00806
3.61856 | 4000.32544 | 0.17 | 211.43727 | 0.00879 | 12.54291 | 599.85217 | 597.92517 | 598.80566 | 0.43997 | 0.00879
3.74112 | 4059.63257 | 0.18 | 214.57195 | 0.00965 | 12.54551 | 599.90479 | 598.15875 | 598.87885 | 0.48269 | 0.00965
3.86434 | 4118.33594 | 0.19 | 217.67471 | 0.01056 | 12.5472 | 599.87494 | 598.26776 | 598.83331 | 0.5284 | 0.01056
3.98772 | 4174.54297 | 0.2 | 220.64554 | 0.01146 | 12.54808 | 599.75873 | 598.2879 | 598.72504 | 0.57335 | 0.01146
4.11083 | 4228.47266 | 0.21 | 223.496 | 0.01225 | 12.54841 | 599.69867 | 598.4765 | 598.72766 | 0.61309 | 0.01225
4.23337 | 4279.62891 | 0.22 | 226.19986 | 0.01298 | 12.54843 | 599.72644 | 598.74237 | 598.83527 | 0.64954 | 0.01298
4.35523 | 4327.81445 | 0.23 | 228.7467 | 0.01374 | 12.54831 | 599.81781 | 599.01343 | 598.89099 | 0.68759 | 0.01374
4.47643 | 4373.76416 | 0.24 | 231.17538 | 0.01458 | 12.5481 | 599.91296 | 599.22577 | 598.91473 | 0.7297 | 0.01458
4.59703 | 4417.35986 | 0.25 | 233.47963 | 0.01548 | 12.54732 | 599.94586 | 599.35907 | 599.05756 | 0.77448 | 0.01548
4.71719 | 4459.39355 | 0.26 | 235.70132 | 0.01636 | 12.543 | 599.94635 | 599.42981 | 599.2525 | 0.81877 | 0.01636
4.83703 | 4500.35645 | 0.27 | 237.86642 | 0.01722 | 12.53739 | 600.03851 | 599.63556 | 599.27209 | 0.86172 | 0.01722
4.9567 | 4540.05127 | 0.28 | 239.96449 | 0.01806 | 12.53267 | 600.17578 | 599.90277 | 599.28705 | 0.90382 | 0.01806
5.07634 | 4578.56396 | 0.29 | 242.00008 | 0.01888 | 12.52953 | 600.32751 | 600.03772 | 599.42194 | 0.94451 | 0.01888
5.19601 | 4615.47998 | 0.3 | 243.95128 | 0.0197 | 12.52782 | 600.45166 | 600.08258 | 599.57263 | 0.98584 | 0.0197
5.31574 | 4651.25488 | 0.31 | 245.84216 | 0.02051 | 12.52716 | 600.53021 | 600.14429 | 599.6358 | 1.02634 | 0.02051
5.4355 | 4686.18311 | 0.32 | 247.68829 | 0.02131 | 12.52704 | 600.61725 | 600.2572 | 599.67865 | 1.06639 | 0.02131
5.55533 | 4719.97461 | 0.33 | 249.47433 | 0.02212 | 12.52755 | 600.82831 | 600.41882 | 599.91052 | 1.10705 | 0.02212
5.67524 | 4752.48193 | 0.34 | 251.19252 | 0.02294 | 12.53409 | 601.07721 | 600.54309 | 600.1499 | 1.14803 | 0.02294
5.79522 | 4783.7876 | 0.35 | 252.84718 | 0.02373 | 12.54288 | 601.33936 | 600.50958 | 600.2605 | 1.1875 | 0.02373
5.91525 | 4813.98145 | 0.36 | 254.44307 | 0.02451 | 12.55044 | 601.54388 | 600.39996 | 600.3089 | 1.22639 | 0.02451
6.03529 | 4843.354 | 0.37 | 255.99556 | 0.02525 | 12.5555 | 601.67108 | 600.34418 | 600.5321 | 1.26373 | 0.02525
6.15535 | 4871.75879 | 0.38 | 257.49689 | 0.02596 | 12.55825 | 601.81305 | 600.37384 | 600.80292 | 1.29882 | 0.02596
6.27545 | 4899.01953 | 0.39 | 258.93777 | 0.02664 | 12.55935 | 602.03619 | 600.4704 | 600.88678 | 1.33309 | 0.02664
6.39557 | 4925.54492 | 0.4 | 260.33975 | 0.02736 | 12.55953 | 602.23938 | 600.56775 | 600.85236 | 1.36897 | 0.02736
6.51566 | 4951.29785 | 0.41 | 261.70093 | 0.02817 | 12.55933 | 602.40967 | 600.53882 | 600.95068 | 1.40949 | 0.02817
6.6357 | 4976.45459 | 0.42 | 263.03061 | 0.02906 | 12.55901 | 602.54919 | 600.43329 | 601.18616 | 1.4541 | 0.02906
6.75573 | 5000.73389 | 0.43 | 264.31387 | 0.02997 | 12.55795 | 602.63873 | 600.43054 | 601.2887 | 1.49986 | 0.02997
6.87576 | 5024.16162 | 0.44 | 265.55215 | 0.03085 | 12.55135 | 602.72925 | 600.47968 | 601.31244 | 1.5437 | 0.03085
6.9958 | 5047.03711 | 0.45 | 266.76123 | 0.03168 | 12.54278 | 602.92853 | 600.50983 | 601.41992 | 1.58539 | 0.03168
7.1158 | 5069.05127 | 0.46 | 267.9248 | 0.03253 | 12.53554 | 603.13434 | 600.52478 | 601.53058 | 1.62768 | 0.03253
7.23576 | 5090.49072 | 0.47 | 269.05798 | 0.03346 | 12.53072 | 603.28833 | 600.50366 | 601.50116 | 1.67415 | 0.03346
7.3557 | 5111.21387 | 0.48 | 270.15329 | 0.03443 | 12.52816 | 603.38257 | 600.45184 | 601.39691 | 1.72292 | 0.03443
7.47565 | 5131.02246 | 0.49 | 271.20029 | 0.03542 | 12.52719 | 603.42749 | 600.48425 | 601.39655 | 1.77245 | 0.03542
7.59564 | 5150.4458 | 0.5 | 272.2269 | 0.0364 | 12.52711 | 603.46106 | 600.5929 | 601.53125 | 1.82137 | 0.0364
7.71566 | 5169.1709 | 0.51 | 273.21661 | 0.03733 | 12.52704 | 603.63239 | 600.61725 | 601.5943 | 1.86821 | 0.03733
7.83568 | 5187.28369 | 0.52 | 274.17398 | 0.03824 | 12.52529 | 603.83417 | 600.56763 | 601.60486 | 1.91354 | 0.03824
7.95573 | 5204.65283 | 0.53 | 275.09201 | 0.03918 | 12.52263 | 603.91364 | 600.53217 | 601.72266 | 1.96081 | 0.03918
8.07578 | 5221.34375 | 0.54 | 275.97421 | 0.04015 | 12.51981 | 603.90936 | 600.51093 | 601.86359 | 2.00922 | 0.04015
8.19585 | 5237.72949 | 0.55 | 276.84027 | 0.04111 | 12.51759 | 603.89532 | 600.53802 | 601.92657 | 2.05738 | 0.04111
8.31593 | 5253.68555 | 0.56 | 277.68365 | 0.04208 | 12.51616 | 603.96204 | 600.6322 | 601.85864 | 2.10588 | 0.04208
8.43598 | 5269.32617 | 0.57 | 278.51031 | 0.04302 | 12.51543 | 604.1015 | 600.71069 | 601.83832 | 2.15288 | 0.04302
8.55601 | 5284.17188 | 0.58 | 279.29498 | 0.04402 | 12.51519 | 604.31946 | 600.63348 | 601.91693 | 2.20287 | 0.04402
8.67603 | 5298.41162 | 0.59 | 280.04764 | 0.04551 | 12.51525 | 604.42426 | 600.55817 | 601.87195 | 2.27747 | 0.04551
8.79608 | 5312.13232 | 0.6 | 280.77286 | 0.0474 | 12.51532 | 604.45532 | 600.51532 | 601.77197 | 2.37173 | 0.0474
8.91609 | 5325.34863 | 0.61 | 281.47141 | 0.04927 | 12.51416 | 604.487 | 600.52899 | 601.82721 | 2.46528 | 0.04927
9.03606 | 5338.36426 | 0.62 | 282.15933 | 0.05098 | 12.5039 | 604.6239 | 600.53699 | 601.98334 | 2.55109 | 0.05098
9.156 | 5350.72314 | 0.63 | 282.81256 | 0.05247 | 12.49027 | 604.90247 | 600.40717 | 602.04065 | 2.6255 | 0.05247
9.27594 | 5362.36133 | 0.64 | 283.4277 | 0.05361 | 12.47869 | 605.14386 | 600.28314 | 602.08679 | 2.6826 | 0.05361
9.39587 | 5373.66846 | 0.65 | 284.02533 | 0.05451 | 12.47088 | 605.16016 | 600.28442 | 602.20734 | 2.7278 | 0.05451
9.5158 | 5384.77246 | 0.66 | 284.61224 | 0.05537 | 12.46664 | 605.06036 | 600.34241 | 602.3125 | 2.77095 | 0.05537
9.63573 | 5395.75342 | 0.67 | 285.19263 | 0.05627 | 12.46496 | 605.02454 | 600.40863 | 602.23505 | 2.81567 | 0.05627
9.75568 | 5406.23535 | 0.68 | 285.74667 | 0.0572 | 12.46466 | 605.09363 | 600.44122 | 602.10443 | 2.86231 | 0.0572
9.87568 | 5416.34375 | 0.69 | 286.28094 | 0.05812 | 12.46476 | 605.22394 | 600.4267 | 602.13031 | 2.90834 | 0.05812
9.9957 | 5426.06152 | 0.7 | 286.79459 | 0.05907 | 12.46538 | 605.34442 | 600.3974 | 602.2345 | 2.95584 | 0.05907
10.11571 | 5435.24512 | 0.71 | 287.27997 | 0.06009 | 12.46653 | 605.29175 | 600.42303 | 602.27734 | 3.00705 | 0.06009
10.23571 | 5444.24902 | 0.72 | 287.75589 | 0.0612 | 12.46772 | 605.13739 | 600.50787 | 602.2536 | 3.06244 | 0.0612
10.35569 | 5452.60205 | 0.73 | 288.19739 | 0.06234 | 12.46863 | 605.08545 | 600.53589 | 602.30762 | 3.11963 | 0.06234
10.4757 | 5460.67627 | 0.74 | 288.62415 | 0.06349 | 12.4692 | 605.14203 | 600.48267 | 602.3548 | 3.17691 | 0.06349
10.59573 | 5468.37061 | 0.75 | 289.03082 | 0.06463 | 12.4695 | 605.258 | 600.37537 | 602.27014 | 3.23385 | 0.06463
10.71575 | 5475.86768 | 0.76 | 289.42709 | 0.06576 | 12.4696 | 605.37061 | 600.27435 | 602.17566 | 3.29069 | 0.06576
10.83576 | 5482.98193 | 0.77 | 289.8031 | 0.06691 | 12.46958 | 605.42261 | 600.26849 | 602.2782 | 3.348 | 0.06691
10.95577 | 5489.72363 | 0.78 | 290.15945 | 0.06809 | 12.46945 | 605.414 | 600.31989 | 602.4726 | 3.40711 | 0.06809
11.07577 | 5496.21484 | 0.79 | 290.50253 | 0.0693 | 12.46834 | 605.41364 | 600.28125 | 602.53796 | 3.46785 | 0.0693
11.19577 | 5502.17822 | 0.8 | 290.81772 | 0.0706 | 12.45975 | 605.43988 | 600.18646 | 602.45544 | 3.53299 | 0.0706
11.31576 | 5507.90674 | 0.81 | 291.12051 | 0.07203 | 12.4485 | 605.5332 | 600.09369 | 602.45941 | 3.60414 | 0.07203
11.43575 | 5513.31494 | 0.82 | 291.40637 | 0.07342 | 12.439 | 605.60645 | 600.03833 | 602.5094 | 3.67392 | 0.07342
11.55574 | 5518.32373 | 0.83 | 291.67111 | 0.07476 | 12.43263 | 605.52319 | 600.08008 | 602.43408 | 3.74089 | 0.07476
11.67578 | 5523.01611 | 0.84 | 291.91913 | 0.07605 | 12.42913 | 605.39734 | 600.15833 | 602.32788 | 3.80563 | 0.07605
11.79582 | 5527.17285 | 0.85 | 292.13882 | 0.07734 | 12.42767 | 605.35297 | 600.11273 | 602.34082 | 3.87013 | 0.07734
11.91587 | 5531.06104 | 0.86 | 292.34433 | 0.07869 | 12.42739 | 605.37775 | 599.95367 | 602.42981 | 3.93775 | 0.07869
12.03591 | 5534.65186 | 0.87 | 292.53412 | 0.08009 | 12.42712 | 605.45886 | 599.82489 | 602.453 | 4.00773 | 0.08009
12.15593 | 5537.80859 | 0.88 | 292.70096 | 0.08144 | 12.42336 | 605.52356 | 599.75781 | 602.39819 | 4.07502 | 0.08144
12.27597 | 5540.75293 | 0.89 | 292.8566 | 0.08274 | 12.41832 | 605.4212 | 599.73169 | 602.42853 | 4.14041 | 0.08274
12.39602 | 5543.27539 | 0.9 | 292.98993 | 0.08407 | 12.41394 | 605.25574 | 599.72711 | 602.49847 | 4.20665 | 0.08407
12.51606 | 5545.72412 | 0.91 | 293.11935 | 0.08544 | 12.41092 | 605.16229 | 599.73291 | 602.47131 | 4.27564 | 0.08544
12.63604 | 5547.78857 | 0.92 | 293.22845 | 0.08687 | 12.40924 | 605.15765 | 599.78174 | 602.42334 | 4.34719 | 0.08687
12.75601 | 5549.45557 | 0.93 | 293.31656 | 0.08831 | 12.40856 | 605.19019 | 599.88995 | 602.50787 | 4.41887 | 0.08831
12.87598 | 5550.56348 | 0.94 | 293.37512 | 0.08968 | 12.40843 | 605.18732 | 599.98907 | 602.54401 | 4.48751 | 0.08968
12.99594 | 5551.14697 | 0.95 | 293.40598 | 0.09149 | 12.40855 | 605.07324 | 600.02881 | 602.4093 | 4.57798 | 0.09009
13.11592 | 5551.271 | 0.96 | 293.41254 | 0.09349 | 12.4087 | 604.94312 | 600.02863 | 602.23553 | 4.67803 | 0.09009
13.23587 | 5550.9873 | 0.97 | 293.39752 | 0.09549 | 12.4095 | 604.87817 | 599.95172 | 602.18396 | 4.77808 | 0.09009
13.35585 | 5550.33105 | 0.98 | 293.36285 | 0.09748 | 12.41813 | 604.86688 | 599.85931 | 602.25153 | 4.87814 | 0.09009
13.47585 | 5549.47656 | 0.99 | 293.31769 | 0.09948 | 12.42957 | 604.87903 | 599.88477 | 602.21417 | 4.97822 | 0.09009
13.59586 | 5548.16113 | 1 | 293.24817 | 0.10148 | 12.43927 | 604.89673 | 599.94989 | 602.1311 | 5.07831 | 0.09009
13.71585 | 5546.63525 | 1.01 | 293.16751 | 0.10348 | 12.44583 | 604.86108 | 599.88623 | 602.14331 | 5.17838 | 0.09009
13.83581 | 5544.54443 | 1.02 | 293.05701 | 0.10548 | 12.44945 | 604.7724 | 599.73743 | 602.24023 | 5.27842 | 0.09009
13.95578 | 5542.04932 | 1.03 | 292.92511 | 0.10748 | 12.45094 | 604.70453 | 599.60901 | 602.2785 | 5.37848 | 0.09009
14.07578 | 5538.91895 | 1.04 | 292.75964 | 0.10948 | 12.45109 | 604.72937 | 599.5517 | 602.17444 | 5.47856 | 0.09009
14.19578 | 5535.31055 | 1.05 | 292.56894 | 0.11148 | 12.45048 | 604.75568 | 599.57593 | 602.17731 | 5.57864 | 0.09009
14.31578 | 5531.39795 | 1.06 | 292.36212 | 0.11348 | 12.44995 | 604.75714 | 599.6322 | 602.25879 | 5.67872 | 0.09009
14.43576 | 5526.91943 | 1.07 | 292.12543 | 0.11548 | 12.44949 | 604.71954 | 599.60938 | 602.29871 | 5.77878 | 0.09009
14.55574 | 5522.04688 | 1.08 | 291.86789 | 0.11748 | 12.44893 | 604.67133 | 599.49622 | 602.26495 | 5.87885 | 0.09009
14.67573 | 5516.49365 | 1.09 | 291.57437 | 0.11948 | 12.44848 | 604.69806 | 599.43262 | 602.29626 | 5.97892 | 0.09009
14.79573 | 5510.36133 | 1.1 | 291.25024 | 0.12148 | 12.4482 | 604.76794 | 599.43994 | 602.40125 | 6.079 | 0.09009
14.91572 | 5503.52246 | 1.11 | 290.88876 | 0.12348 | 12.44805 | 604.83667 | 599.47375 | 602.41107 | 6.17907 | 0.09009
15.03568 | 5496.06104 | 1.12 | 290.49442 | 0.12548 | 12.448 | 604.87585 | 599.48163 | 602.39807 | 6.27912 | 0.09009
15.15568 | 5488.23047 | 1.13 | 290.08051 | 0.12748 | 12.448 | 604.82373 | 599.41669 | 602.50543 | 6.3792 | 0.09009
15.27571 | 5479.56689 | 1.14 | 289.62262 | 0.12948 | 12.44794 | 604.74054 | 599.34216 | 602.62042 | 6.4793 | 0.09009
15.39577 | 5470.16357 | 1.15 | 289.12558 | 0.13148 | 12.4466 | 604.77911 | 599.3501 | 602.53632 | 6.57943 | 0.09009
15.51585 | 5460.01172 | 1.16 | 288.58902 | 0.13348 | 12.43591 | 604.9259 | 599.40277 | 602.3515 | 6.67958 | 0.09009
15.63591 | 5449.01953 | 1.17 | 288.00803 | 0.13549 | 12.42186 | 605.01782 | 599.43219 | 602.25153 | 6.77971 | 0.09009
15.75596 | 5437.29053 | 1.18 | 287.38809 | 0.13749 | 12.40997 | 605.00647 | 599.42804 | 602.24786 | 6.87984 | 0.09009
15.87603 | 5424.25146 | 1.19 | 286.69891 | 0.13949 | 12.40203 | 604.89587 | 599.37524 | 602.1778 | 6.97997 | 0.09009
15.99613 | 5410.25537 | 1.2 | 285.95914 | 0.14149 | 12.39772 | 604.76947 | 599.30975 | 602.0896 | 7.08013 | 0.09009
16.11619 | 5395.16895 | 1.21 | 285.16174 | 0.14349 | 12.39599 | 604.74194 | 599.27618 | 602.0686 | 7.18026 | 0.09009
16.23619 | 5378.99365 | 1.22 | 284.30679 | 0.14549 | 12.39567 | 604.83014 | 599.29626 | 602.14313 | 7.28034 | 0.09009
16.35616 | 5361.38916 | 1.23 | 283.37631 | 0.14749 | 12.39408 | 604.8938 | 599.24243 | 602.12433 | 7.3804 | 0.09009
16.47612 | 5342.26367 | 1.24 | 282.36545 | 0.14949 | 12.3776 | 604.92517 | 599.17883 | 602.12939 | 7.48045 | 0.09009
16.59608 | 5321.52588 | 1.25 | 281.26935 | 0.15149 | 12.35561 | 604.89673 | 599.15912 | 602.22534 | 7.58049 | 0.09009
16.71603 | 5299.15039 | 1.26 | 280.0867 | 0.15349 | 12.33664 | 604.84625 | 599.16266 | 602.33472 | 7.68053 | 0.09009
16.83596 | 5274.96924 | 1.27 | 278.80859 | 0.15549 | 12.32369 | 604.88873 | 599.17719 | 602.30994 | 7.78055 | 0.09009
16.95591 | 5248.93945 | 1.28 | 277.4328 | 0.15749 | 12.31648 | 604.96625 | 599.12549 | 602.19354 | 7.88059 | 0.09009
17.07589 | 5220.59277 | 1.29 | 275.93451 | 0.15949 | 12.31348 | 604.90802 | 598.97449 | 602.21082 | 7.98066 | 0.09009
17.19588 | 5189.86572 | 1.3 | 274.31046 | 0.16149 | 12.31292 | 604.7998 | 598.81885 | 602.2876 | 8.08073 | 0.09009
17.31584 | 5156.26953 | 1.31 | 272.53473 | 0.16348 | 12.31239 | 604.69684 | 598.75879 | 602.2301 | 8.18077 | 0.09009
17.43579 | 5119.87451 | 1.32 | 270.61105 | 0.16548 | 12.30473 | 604.63251 | 598.79846 | 602.08875 | 8.28081 | 0.09009
17.55575 | 5079.92041 | 1.33 | 268.49927 | 0.16748 | 12.29435 | 604.70642 | 598.87097 | 602.09198 | 8.38086 | 0.09009
17.67574 | 5035.87305 | 1.34 | 266.17117 | 0.16948 | 12.28547 | 604.78009 | 598.90033 | 602.1358 | 8.48093 | 0.09009
17.79577 | 4987.44141 | 1.35 | 263.6113 | 0.17148 | 12.27947 | 604.75714 | 598.80426 | 602.1026 | 8.58103 | 0.09009
17.91579 | 4934.07861 | 1.36 | 260.7908 | 0.17348 | 12.27617 | 604.70154 | 598.67981 | 602.04669 | 8.68113 | 0.09009
18.03581 | 4875.14258 | 1.37 | 257.67575 | 0.17548 | 12.27479 | 604.64532 | 598.67737 | 602.01642 | 8.78123 | 0.09009
18.15584 | 4809.25977 | 1.38 | 254.19351 | 0.17748 | 12.27456 | 604.60547 | 598.75525 | 602.02246 | 8.88133 | 0.09009
18.27588 | 4735.05811 | 1.39 | 250.27158 | 0.17949 | 12.27483 | 604.69794 | 598.77118 | 601.98016 | 8.98144 | 0.09009
18.39593 | 4650.81738 | 1.4 | 245.81903 | 0.18149 | 12.27517 | 604.88324 | 598.73615 | 601.90149 | 9.08157 | 0.09009
18.51597 | 4553.85889 | 1.41 | 240.69429 | 0.18349 | 12.27637 | 604.8974 | 598.68756 | 601.89221 | 9.18168 | 0.09009
18.63601 | 4440.39014 | 1.42 | 234.6969 | 0.18549 | 12.2875 | 604.78375 | 598.66095 | 601.90594 | 9.28179 | 0.09009
18.75603 | 4303.94434 | 1.43 | 227.48505 | 0.18749 | 12.3025 | 604.68054 | 598.72894 | 601.86572 | 9.38189 | 0.09009
18.87608 | 4133.07666 | 1.44 | 218.45384 | 0.18949 | 12.31538 | 604.61261 | 598.82776 | 601.81366 | 9.48201 | 0.09009
18.99616 | 3905.9292 | 1.45 | 206.44795 | 0.19149 | 12.32412 | 604.60486 | 598.78986 | 601.81458 | 9.58216 | 0.09009
19.11626 | 3564.58838 | 1.46 | 188.40639 | 0.19349 | 12.32896 | 604.63214 | 598.6347 | 601.88403 | 9.68233 | 0.09009
19.23637 | 2916.60278 | 1.47 | 154.15709 | 0.19549 | 12.33096 | 604.60065 | 598.53473 | 601.85046 | 9.7825 | 0.09009
19.2604 | 2756.49268 | 1.472 | 145.69447 | 0.19589 | 12.33112 | 604.5813 | 598.52509 | 601.82599 | 9.80253 | 0.09009

## 2165
3.85198e-34 | 0 | 0 | 0 | 0 | 0
1 | 46.85004 | 34.60799 | 32.50679 | 32.38319 | -7.901242
1.52 | 72.70001 | 72.09998 | 62.95358 | 68.18598 | -99.78332
2 | 96.85004 | 97.23197 | 88.29157 | 94.47157 | -75.35325
2.519 | 122.7 | 121.0868 | 113.6296 | 121.952 | -35.5266
3.02 | 147.7 | 145.6832 | 138.7616 | 145.436 | -13.81268
3.5 | 171.8 | 170.4444 | 163.8936 | 169.6615 | -6.445509
4.019 | 197.7 | 194.5051 | 189.4375 | 195.0407 | 5.520798
4.52 | 222.7 | 218.6895 | 214.5695 | 219.6371 | 9.13419
5 | 246.8 | 243.2859 | 238.9599 | 243.9039 | 7.846309
5.519 | 272.7 | 268.0883 | 265.2455 | 269.2419 | 17.11783
6.02 | 297.7 | 291.9431 | 288.8531 | 292.1903 | 26.31001
6.5 | 321.8 | 316.5395 | 315.1387 | 317.7343 | 19.15036
7.019 | 347.7 | 342.9899 | 340.6827 | 343.6903 | 15.36912
7.52 | 372.7 | 368.5339 | 365.4439 | 367.9159 | 15.53697
8 | 396.8 | 391.6471 | 390.2051 | 391.3999 | 14.37422
8.519 | 422.7 | 416.4083 | 416.2847 | 417.5207 | 15.70483
9.02 | 447.7 | 441.0047 | 440.6751 | 441.9523 | 21.90924
9.5 | 471.8 | 464.2827 | 465.6423 | 466.1779 | 23.16965
10.019 | 497.7 | 490.4034 | 491.5571 | 491.7631 | 19.40367
10.52 | 522.7 | 514.7938 | 515.5355 | 515.4119 | 22.19001
11 | 546.8 | 538.6486 | 541.4503 | 539.4727 | 21.62847
11.519 | 572.7 | 564.3574 | 566.7882 | 565.0167 | 18.26838
12.02 | 597.7 | 588.583 | 589.2834 | 589.2834 | 17.60918
12.5 | 621.8 | 613.3854 | 615.569 | 615.1982 | 25.87359
13.019 | 647.7 | 639.0942 | 640.907 | 640.9482 | 27.26218
13.52 | 672.7 | 664.8442 | 666.039 | 665.5858 | 24.47279
14 | 696.8 | 687.9162 | 690.0586 | 688.3282 | 22.73629
14.519 | 722.75 | 714.4078 | 715.7674 | 715.5614 | 24.47279
15.02 | 747.75 | 739.9518 | 740.3226 | 740.5698 | 17.97235
15.5 | 771.8 | 763.3946 | 763.2298 | 764.4246 | 17.96014
16.019 | 797.75 | 790.257 | 787.4142 | 790.9573 | 35.62426
16.52 | 822.75 | 815.0594 | 812.7521 | 814.4001 | 76.47328
17 | 846.8 | 838.3373 | 839.7794 | 838.2961 | 70.28107
17.519 | 872.75 | 865.1998 | 868.9077 | 864.2109 | 46.56514
18.02 | 897.75 | 887.6949 | 894.7813 | 885.7997 | 6.219672
18.5 | 900 | 892.2269 | 905.205 | 891.6913 | -5.435347
19.019 | 900 | 895.4406 | 908.7893 | 893.5865 | 10.66012
19.52 | 900 | 895.0698 | 909.5309 | 894.1221 | 25.721
20 | 900 | 896.0173 | 910.6845 | 895.2758 | 36.75954
20.519 | 900 | 896.8001 | 911.7969 | 896.5941 | 32.22144
21.02 | 900 | 898.1185 | 912.1677 | 897.3358 | 29.86541
21.5 | 900 | 898.4893 | 911.4261 | 897.7477 | 30.31404
22.019 | 900 | 899.0662 | 911.2202 | 898.6953 | 27.03635
22.52 | 900 | 898.6541 | 909.3661 | 897.9125 | 27.13401
23 | 900 | 899.0662 | 909.7369 | 898.4893 | 26.33747
23.519 | 900 | 899.8077 | 908.0065 | 898.2833 | 24.55824
24.02 | 900 | 899.0662 | 907.8417 | 898.6953 | 20.57863
24.5 | 900 | 899.437 | 907.4709 | 899.6429 | 15.9978
25.019 | 900 | 899.437 | 907.265 | 899.437 | 13.89813
25.52 | 900 | 899.6017 | 905.9465 | 898.6953 | 15.92761
26 | 900 | 900.0137 | 904.7929 | 899.231 | 17.87469
26.519 | 900 | 899.8077 | 904.0513 | 898.6953 | 18.85434
27.02 | 900 | 899.6017 | 903.1038 | 899.0662 | 22.06488
27.5 | 900 | 899.437 | 902.5269 | 899.6429 | 26.44734
28.019 | 900 | 899.6017 | 901.7853 | 899.437 | 24.66811
28.52 | 900 | 899.8077 | 900.6317 | 899.6429 | 23.661
29 | 900 | 899.231 | 899.1486 | 899.437 | 25.45549
29.519 | 900 | 900.1785 | 899.1486 | 900.3845 | 20.90213
30.02 | 900 | 899.437 | 898.3657 | 900.0137 | 20.17274
30.5 | 900 | 900.0137 | 897.2534 | 900.3845 | 18.51863
31.019 | 900 | 900.0137 | 897.6241 | 900.1785 | 16.85232
31.52 | 900 | 901.4969 | 896.8825 | 900.9613 | 15.95508
32 | 900 | 900.9613 | 897.9949 | 900.1785 | 21.79632
32.519 | 900 | 900.7553 | 897.6241 | 901.5381 | 23.77392
33 | 900 | 900.0137 | 897.2534 | 901.3322 | 25.35478
33.501 | 900 | 900.1785 | 897.2534 | 900.9613 | 24.10962
34 | 900 | 900.7553 | 897.4182 | 902.0737 | 24.34767
34.5 | 900 | 900.5493 | 897.2534 | 901.1262 | 29.9234
35.001 | 900 | 900.5493 | 897.6241 | 901.5381 | 30.75045
35.5 | 900 | 900.5493 | 897.4182 | 901.5381 | 22.98959
36 | 900 | 901.4969 | 898.5717 | 902.0737 | 23.36802
36.501 | 900 | 900.7553 | 897.8301 | 901.3322 | 20.49623
37 | 900 | 901.9089 | 898.5717 | 902.2797 | 23.53588
37.5 | 900 | 900.5493 | 897.6241 | 900.3845 | 26.72811
38.001 | 900 | 900.7553 | 897.6241 | 900.9613 | 28.42494
38.5 | 900 | 901.3322 | 897.9949 | 901.5381 | 22.9194
39 | 900 | 900.7553 | 898.3657 | 900.7553 | 24.87869
39.501 | 900 | 899.231 | 898.3657 | 900.1785 | 25.87359
40 | 900 | 900.9613 | 899.1486 | 901.1262 | 18.40877
40.5 | 900 | 900.1785 | 898.9425 | 900.1785 | 18.89706
41.001 | 900 | 900.0137 | 898.9425 | 900.0137 | 22.10456
41.5 | 900 | 900.0137 | 899.8901 | 900.1785 | 15.70483
42 | 900 | 900.3845 | 899.3134 | 900.7553 | 18.77193
42.501 | 900 | 899.231 | 899.3134 | 899.8077 | 20.70376
43 | 900 | 900.0137 | 899.5193 | 900.3845 | 15.31114
43.5 | 900 | 899.437 | 899.3134 | 899.8077 | 17.32841
44 | 900 | 900.3845 | 899.5193 | 900.1785 | 19.68139
44.519 | 900 | 899.231 | 899.1486 | 900.3845 | 27.4575
45.02 | 900 | 900.9613 | 898.9425 | 900.3845 | 20.70376
45.5 | 900 | 900.0137 | 899.8901 | 899.8077 | 28.05872
46.019 | 900 | 900.1785 | 899.5193 | 900.0137 | 23.12693
46.52 | 900 | 900.5493 | 899.5193 | 900.1785 | 19.91943
47 | 900 | 900.3845 | 899.1486 | 899.6429 | 23.9143
47.519 | 900 | 900.7553 | 899.5193 | 900.1785 | 23.07199
48.02 | 900 | 900.0137 | 899.8901 | 899.437 | 26.41987
48.5 | 900 | 900.0137 | 898.5717 | 899.231 | 26.93869
49.019 | 900 | 900.1785 | 898.9425 | 900.3845 | 22.44331
49.52 | 900 | 900.7553 | 899.1486 | 901.3322 | 22.77901
50 | 900 | 900.9613 | 899.7253 | 900.3845 | 21.46062
50.519 | 900 | 901.3322 | 900.0961 | 900.9613 | 18.60408
51.02 | 900 | 900.1785 | 899.5193 | 900.0137 | 25.86139
51.5 | 900 | 900.1785 | 899.8901 | 899.8077 | 23.88379
52.019 | 900 | 900.1785 | 900.4669 | 900.1785 | 20.76174
52.52 | 900 | 900.1785 | 899.5193 | 900.1785 | 23.71593
53 | 900 | 901.3322 | 899.8901 | 900.9613 | 21.54607
53.519 | 900 | 900.0137 | 899.7253 | 900.3845 | 25.00687
54 | 900 | 900.7553 | 899.8901 | 900.3845 | 22.70882
54.501 | 900 | 900.3845 | 899.5193 | 900.0137 | 18.77193
55 | 900 | 900.5493 | 899.7253 | 900.3845 | 20.41078
55.5 | 900 | 900.7553 | 899.8901 | 900.0137 | 21.01199
56.001 | 900 | 900.0137 | 899.7253 | 900.3845 | 20.41078
56.5 | 900 | 900.1785 | 899.7253 | 899.6429 | 21.64373
57 | 900 | 900.0137 | 899.7253 | 900.1785 | 21.65899
57.501 | 900 | 900.5493 | 900.4669 | 899.231 | 17.11783
58 | 900 | 899.8077 | 900.2609 | 899.6429 | 15.42406
58.5 | 900 | 900.3845 | 899.7253 | 899.8077 | 15.0029
59.001 | 900 | 899.437 | 900.4669 | 899.437 | 18.29585
59.5 | 900 | 899.8077 | 900.2609 | 900.5905 | 13.47697
60 | 900 | 900.1785 | 900.6317 | 900.0137 | 15.10056
60.501 | 900 | 899.6017 | 900.0961 | 900.5905 | 20.42604
61 | 900 | 900.0137 | 899.7253 | 900.0137 | 17.35588
61.5 | 900 | 900.7553 | 900.2609 | 901.3322 | 20.66408
62.001 | 900 | 900.5493 | 899.5193 | 900.0137 | 28.07398
62.5 | 900 | 900.1785 | 899.5193 | 900.3845 | 24.26221
63 | 900 | 900.3845 | 899.5193 | 900.3845 | 25.56536
63.501 | 900 | 899.437 | 898.9425 | 900.3845 | 24.61318
64 | 900 | 900.9613 | 899.8901 | 900.1785 | 23.73119
64.5 | 900 | 899.8077 | 899.5193 | 900.3845 | 26.60299
65.001 | 900 | 900.3845 | 900.0961 | 900.1785 | 22.75155
65.519 | 900 | 900.3845 | 900.0961 | 900.5905 | 22.2602
66.02 | 900 | 899.6017 | 899.3134 | 899.6429 | 22.62337
66.5 | 900 | 900.0137 | 900.0961 | 900.7553 | 16.16566
67.019 | 900 | 899.8077 | 900.0961 | 900.3845 | 27.02414
67.52 | 900 | 899.8077 | 900.2609 | 899.231 | 27.89087
68 | 900 | 900.3845 | 900.0961 | 899.8077 | 21.11271
68.519 | 900 | 900.0137 | 900.0961 | 899.231 | 19.64171
69.02 | 900 | 900.0137 | 900.2609 | 899.8077 | 17.3986
69.5 | 900 | 899.6017 | 900.4669 | 900.0137 | 24.23475
70.019 | 900 | 899.6017 | 899.7253 | 900.1785 | 22.77901
70.52 | 900 | 900.3845 | 899.7253 | 899.8077 | 20.87161
71 | 900 | 901.1262 | 900.2609 | 899.6429 | 22.49825
71.519 | 900 | 900.0137 | 900.2609 | 899.0662 | 29.71282
72.02 | 900 | 900.0137 | 900.2609 | 900.0137 | 23.75866
72.5 | 900 | 899.6017 | 899.1486 | 899.8077 | 20.17274
73.019 | 900 | 900.0137 | 900.2609 | 900.3845 | 16.8096
73.52 | 900 | 900.3845 | 900.8377 | 899.437 | 23.4077
74 | 900 | 899.6017 | 899.7253 | 899.6429 | 24.58571
74.519 | 900 | 899.8077 | 899.3134 | 900.1785 | 17.42607
75.02 | 900 | 899.8077 | 899.8901 | 900.3845 | 17.09036
75.5 | 900 | 899.8077 | 900.0961 | 900.0137 | 19.77905
76.019 | 900 | 900.0137 | 899.7253 | 899.8077 | 24.03943
76.52 | 900 | 900.0137 | 900.6317 | 900.3845 | 22.98959
77.001 | 900 | 899.437 | 899.8901 | 899.8077 | 25.29984
77.5 | 900 | 899.8077 | 900.0961 | 899.437 | 22.86142
78 | 900 | 899.6017 | 899.7253 | 899.231 | 23.81359
78.501 | 900 | 900.1785 | 900.2609 | 899.8077 | 20.41078
79.019 | 900 | 900.3845 | 899.7253 | 899.8077 | 23.21238
79.52 | 900 | 900.3845 | 900.0961 | 900.7553 | 20.92959
80 | 900 | 900.5493 | 900.2609 | 900.1785 | 23.85632
80.519 | 900 | 899.6017 | 900.0961 | 900.1785 | 24.51552
81.02 | 900 | 899.437 | 899.8901 | 899.231 | 24.64064
81.5 | 900 | 899.6017 | 900.0961 | 900.0137 | 19.15036
82 | 900 | 900.7553 | 900.0961 | 900.3845 | 17.24601
82.5 | 900 | 898.8601 | 899.5193 | 899.437 | 19.83703
83.001 | 900 | 900.5493 | 900.2609 | 900.0137 | 17.45354
83.5 | 900 | 899.437 | 899.7253 | 899.6429 | 22.24494
84 | 900 | 899.8077 | 900.4669 | 899.8077 | 18.53389
84.501 | 900 | 900.0137 | 900.0961 | 900.1785 | 17.67937
85 | 900 | 900.3845 | 899.8901 | 900.1785 | 17.0629
85.5 | 900 | 900.1785 | 900.4669 | 900.3845 | 22.56844
86.001 | 900 | 899.231 | 899.5193 | 899.437 | 27.13401
86.5 | 900 | 900.5493 | 900.2609 | 900.7553 | 19.87976
87 | 900 | 899.231 | 899.7253 | 899.8077 | 25.27238
87.501 | 900 | 899.6017 | 899.3134 | 900.3845 | 20.42604
88 | 900 | 899.6017 | 899.7253 | 899.8077 | 19.48607
88.5 | 900 | 900.0137 | 899.7253 | 900.1785 | 18.61629
89.001 | 900 | 900.1785 | 900.2609 | 899.6429 | 18.98251
89.5 | 900 | 899.8077 | 899.8901 | 900.1785 | 22.3426
90 | 900 | 899.6017 | 900.2609 | 899.231 | 23.12693
90.501 | 900 | 899.231 | 900.6317 | 899.8077 | 22.90414
91 | 900 | 899.8077 | 900.6317 | 899.6429 | 22.42805
91.52 | 900 | 900.3845 | 900.2609 | 899.437 | 22.80648
92 | 900 | 899.8077 | 900.2609 | 899.437 | 23.49315
92.519 | 900 | 900.9613 | 899.8901 | 900.0137 | 23.2551
93.02 | 900 | 900.0137 | 900.4669 | 900.1785 | 24.53078
93.5 | 900 | 899.8077 | 900.0961 | 900.7553 | 27.03635
94.019 | 900 | 899.6017 | 899.7253 | 900.3845 | 29.11161
94.52 | 900 | 899.8077 | 900.2609 | 900.1785 | 26.1391
95 | 900 | 899.231 | 900.0961 | 899.8077 | 26.1269
95.519 | 900 | 899.437 | 899.3134 | 899.6429 | 20.36805
96.02 | 900 | 900.5493 | 899.8901 | 900.3845 | 15.92761
96.5 | 900 | 900.0137 | 900.4669 | 900.0137 | 21.64373
97.019 | 900 | 899.6017 | 900.2609 | 900.5905 | 21.48808
97.52 | 900 | 900.0137 | 899.5193 | 899.0662 | 22.68136
98 | 900 | 900.0137 | 899.5193 | 899.0662 | 23.42296
98.519 | 900 | 899.8077 | 900.4669 | 900.0137 | 20.46571
99.02 | 900 | 900.0137 | 899.8901 | 900.5905 | 21.22257
99.5 | 900 | 900.0137 | 900.0961 | 900.3845 | 21.01199
100.019 | 900 | 900.7553 | 900.2609 | 900.9613 | 22.6661
100.52 | 900 | 899.437 | 900.0961 | 899.231 | 30.13398
101 | 900 | 900.3845 | 899.7253 | 899.8077 | 23.45042
101.519 | 900 | 900.1785 | 900.2609 | 899.6429 | 22.41279
102.02 | 900 | 899.8077 | 900.0961 | 900.1785 | 21.17985
102.5 | 900 | 900.1785 | 900.2609 | 900.3845 | 22.45552
103.019 | 900 | 900.1785 | 899.7253 | 900.0137 | 26.2093
103.5 | 900 | 900.0137 | 899.7253 | 900.0137 | 24.78103
104.001 | 900 | 900.5493 | 900.0961 | 900.1785 | 21.02725
104.5 | 900 | 899.8077 | 899.3134 | 899.6429 | 23.661
105 | 900 | 900.0137 | 899.3134 | 899.6429 | 19.23277
105.501 | 900 | 899.6017 | 900.0961 | 899.8077 | 19.33348
106 | 900 | 899.6017 | 900.0961 | 899.437 | 19.77905
106.5 | 900 | 900.3845 | 900.0961 | 900.0137 | 21.48808
107.001 | 900 | 899.0662 | 900.2609 | 899.8077 | 25.24491
107.5 | 900 | 900.7553 | 900.4669 | 900.3845 | 22.38533
108 | 900 | 900.3845 | 900.4669 | 900.0137 | 20.53591
108.501 | 900 | 900.3845 | 899.8901 | 900.3845 | 18.63155
109 | 900 | 900.7553 | 900.0961 | 900.3845 | 20.00488
109.5 | 900 | 899.6017 | 899.5193 | 900.0137 | 27.73827
110.001 | 900 | 899.8077 | 900.0961 | 899.437 | 24.4026
110.5 | 900 | 900.1785 | 899.7253 | 900.1785 | 25.94378
111 | 900 | 899.437 | 899.3134 | 899.6429 | 23.22764
111.501 | 900 | 900.3845 | 899.8901 | 900.1785 | 20.01709
112 | 900 | 899.6017 | 900.0961 | 899.231 | 19.36094
112.5 | 900 | 899.8077 | 900.0961 | 900.0137 | 18.93979
113.001 | 900 | 900.0137 | 900.0961 | 900.1785 | 22.28767
113.5 | 900 | 899.6017 | 900.4669 | 899.8077 | 24.30494
114 | 900 | 900.1785 | 900.8377 | 899.6429 | 21.16764
114.501 | 900 | 899.8077 | 900.2609 | 900.3845 | 19.69665
115 | 900 | 900.0137 | 898.9425 | 899.8077 | 17.99982
115.5 | 900 | 900.1785 | 900.2609 | 900.3845 | 16.85232
116.001 | 900 | 900.3845 | 899.7253 | 899.6429 | 26.67318
116.5 | 900 | 899.6017 | 899.7253 | 900.5905 | 24.48805
117 | 900 | 900.1785 | 900.4669 | 899.8077 | 21.601
117.501 | 900 | 899.437 | 900.2609 | 899.8077 | 22.24494
118 | 900 | 898.8601 | 900.8377 | 899.437 | 18.65902
118.5 | 900 | 900.5493 | 900.6317 | 900.0137 | 16.43117
119.001 | 900 | 899.6017 | 900.0961 | 899.6429 | 15.22874
119.5 | 900 | 900.5493 | 900.2609 | 900.9613 | 17.00797
120 | 900 | 899.6017 | 899.5193 | 899.8077 | 24.99161
120.501 | 900 | 899.6017 | 899.7253 | 900.3845 | 22.44331
121 | 900 | 900.0137 | 900.4669 | 900.3845 | 19.37315
121.5 | 900 | 899.437 | 900.0961 | 898.8601 | 21.97943
122.001 | 900 | 899.8077 | 900.8377 | 900.0137 | 15.80248
122.5 | 900 | 900.0137 | 900.6317 | 899.8077 | 20.91434
123 | 900 | 899.437 | 899.7253 | 899.437 | 25.721
123.501 | 900 | 900.3845 | 900.2609 | 900.0137 | 20.50844
124 | 900 | 900.3845 | 899.3134 | 900.5905 | 18.30805
124.5 | 900 | 900.3845 | 898.9425 | 899.6429 | 26.31001
125.001 | 900 | 900.0137 | 899.3134 | 900.9613 | 28.29676
125.5 | 900 | 899.8077 | 899.8901 | 900.0137 | 31.07089
126 | 900 | 899.8077 | 900.0961 | 900.5905 | 28.15638
126.501 | 900 | 900.5493 | 900.2609 | 900.0137 | 26.7983
127 | 900 | 900.0137 | 899.7253 | 899.8077 | 27.06381
127.5 | 900 | 900.0137 | 899.5193 | 899.8077 | 22.38533
128.001 | 900 | 899.8077 | 899.7253 | 900.1785 | 20.49623
128.5 | 900 | 900.3845 | 899.7253 | 900.0137 | 20.50844
129 | 900 | 899.6017 | 900.0961 | 900.1785 | 16.62954
129.501 | 900 | 901.3322 | 900.2609 | 900.3845 | 16.55934
130 | 900 | 899.437 | 899.7253 | 900.0137 | 24.57045
130.5 | 900 | 900.3845 | 899.8901 | 900.1785 | 25.76373
131.001 | 900 | 899.231 | 899.7253 | 900.3845 | 29.11161
131.5 | 900 | 899.6017 | 899.8901 | 899.437 | 27.34459
132 | 900 | 899.8077 | 900.0961 | 900.0137 | 21.9367
132.501 | 900 | 899.231 | 900.2609 | 899.0662 | 20.63356
133 | 900 | 898.6541 | 900.8377 | 899.6429 | 16.16566
133.5 | 900 | 899.437 | 900.8377 | 899.231 | 16.39149
134.001 | 900 | 899.8077 | 900.8377 | 900.1785 | 15.9154
134.519 | 900 | 900.0137 | 899.7253 | 900.5905 | 19.8645
135.02 | 900 | 900.1785 | 900.0961 | 900.1785 | 22.09235
135.5 | 900 | 900.7553 | 898.7777 | 900.3845 | 24.17982
136.019 | 900 | 900.5493 | 900.2609 | 900.0137 | 23.52061
136.52 | 900 | 900.3845 | 899.8901 | 900.1785 | 28.24183
137 | 900 | 899.6017 | 899.1486 | 899.8077 | 25.721
137.519 | 900 | 900.3845 | 900.4669 | 900.3845 | 24.4026
138.02 | 900 | 900.0137 | 900.2609 | 899.8077 | 25.07706
138.5 | 900 | 899.231 | 900.2609 | 899.231 | 21.35075
139.019 | 900 | 900.7553 | 900.4669 | 900.0137 | 17.20328
139.52 | 900 | 899.231 | 899.7253 | 900.0137 | 22.62337
140 | 900 | 900.5493 | 899.7253 | 900.7553 | 17.55425
140.519 | 900 | 900.1785 | 900.0961 | 900.3845 | 22.13507
141.02 | 900 | 900.5493 | 899.5193 | 899.437 | 23.16965
141.5 | 900 | 900.5493 | 899.7253 | 899.8077 | 21.69866
142.019 | 900 | 899.6017 | 900.0961 | 899.0662 | 24.34767
142.52 | 900 | 898.8601 | 899.7253 | 899.6429 | 22.14728
143 | 900 | 900.1785 | 901.2086 | 900.5905 | 19.94995
143.519 | 900 | 900.0137 | 900.0961 | 900.1785 | 22.2602
144.02 | 900 | 900.5493 | 899.8901 | 900.3845 | 18.0578
144.5 | 900 | 900.3845 | 899.8901 | 899.8077 | 22.82174
145.019 | 900 | 900.3845 | 901.0438 | 900.3845 | 20.55116
145.52 | 900 | 900.0137 | 900.4669 | 900.5905 | 25.73321
146 | 900 | 899.8077 | 899.7253 | 899.6429 | 24.79629
146.519 | 900 | 899.8077 | 900.4669 | 900.1785 | 23.05979
147.02 | 900 | 900.3845 | 899.3134 | 899.8077 | 20.83193
147.5 | 900 | 900.1785 | 900.2609 | 900.5905 | 17.79229
148.019 | 900 | 899.6017 | 900.0961 | 899.6429 | 25.70574
148.52 | 900 | 899.6017 | 900.2609 | 899.231 | 24.0669
149 | 900 | 900.1785 | 899.8901 | 899.231 | 19.38841
149.519 | 900 | 899.437 | 900.0961 | 899.6429 | 19.89196
150.02 | 900 | 900.3845 | 899.8901 | 900.0137 | 19.73937
150.5 | 900 | 900.5493 | 900.2609 | 900.5905 | 20.00488
151.019 | 900 | 899.6017 | 899.3134 | 900.1785 | 24.0669
151.52 | 900 | 899.231 | 899.5193 | 899.6429 | 20.67629
152 | 900 | 899.6017 | 900.4669 | 900.3845 | 20.36805
152.519 | 900 | 900.0137 | 900.4669 | 900.3845 | 20.46571
153.02 | 900 | 900.3845 | 900.4669 | 900.3845 | 23.22764
153.501 | 900 | 900.3845 | 899.7253 | 899.8077 | 21.43315
154 | 900 | 899.8077 | 899.8901 | 900.0137 | 23.42296
154.5 | 900 | 900.0137 | 900.4669 | 900.0137 | 22.24494
155.001 | 900 | 900.1785 | 900.2609 | 900.5905 | 20.31312
155.5 | 900 | 900.3845 | 899.8901 | 899.6429 | 19.93469
156 | 900 | 900.5493 | 901.0438 | 900.7553 | 19.50133
156.501 | 900 | 900.7553 | 900.4669 | 900.1785 | 26.07196
157 | 900 | 899.437 | 900.4669 | 900.0137 | 28.17164
157.5 | 900 | 900.5493 | 900.8377 | 900.1785 | 28.21436
158.001 | 900 | 899.6017 | 899.8901 | 899.6429 | 27.14927
158.5 | 900 | 900.3845 | 899.5193 | 900.0137 | 20.73428
159 | 900 | 900.0137 | 899.8901 | 900.3845 | 22.83395
159.501 | 900 | 900.0137 | 899.8901 | 899.437 | 23.29783
160 | 900 | 899.8077 | 899.5193 | 899.8077 | 22.04962
160.5 | 900 | 900.5493 | 899.8901 | 900.1785 | 17.99982
161.001 | 900 | 899.437 | 900.0961 | 900.7553 | 17.73431
161.5 | 900 | 900.0137 | 899.8901 | 899.6429 | 22.35786
162 | 900 | 900.0137 | 900.0961 | 900.5905 | 22.80648
162.501 | 900 | 900.1785 | 900.2609 | 900.1785 | 25.8034
163.019 | 900 | 899.8077 | 899.8901 | 899.8077 | 27.14927
163.52 | 900 | 899.6017 | 899.8901 | 900.5905 | 20.39552
164 | 900 | 900.3845 | 900.0961 | 900.5905 | 18.86959
164.519 | 900 | 899.231 | 899.8901 | 899.8077 | 21.35075
165.02 | 900 | 900.1785 | 900.0961 | 899.231 | 17.16056
165.5 | 900 | 900.1785 | 900.2609 | 899.6429 | 15.88488
166.019 | 900 | 900.1785 | 900.0961 | 899.8077 | 14.31623
166.52 | 900 | 900.1785 | 900.6317 | 900.7553 | 16.23585
167 | 900 | 898.8601 | 899.7253 | 899.6429 | 21.21036
167.519 | 900 | 900.1785 | 900.2609 | 900.0137 | 20.84414
168.02 | 900 | 900.1785 | 900.0961 | 899.231 | 23.31004
168.5 | 900 | 899.8077 | 900.4669 | 900.1785 | 21.88177
169.019 | 900 | 900.5493 | 900.0961 | 900.3845 | 21.62847
169.52 | 900 | 899.8077 | 899.8901 | 899.0662 | 25.52263
170 | 900 | 900.0137 | 900.4669 | 899.6429 | 23.0018
170.519 | 900 | 899.8077 | 900.6317 | 900.0137 | 21.15238
171.02 | 900 | 899.6017 | 900.2609 | 899.8077 | 22.42805
171.5 | 900 | 899.8077 | 900.0961 | 900.3845 | 16.75466
172.019 | 900 | 899.8077 | 899.8901 | 899.8077 | 18.84213
172.52 | 900 | 900.5493 | 899.3134 | 900.3845 | 16.7272
173 | 900 | 900.9613 | 899.8901 | 900.5905 | 19.43114
173.519 | 900 | 899.8077 | 899.7253 | 899.6429 | 28.22657
174.02 | 900 | 900.3845 | 900.0961 | 900.1785 | 27.06381
174.5 | 900 | 899.8077 | 900.4669 | 900.1785 | 28.9285
175.019 | 900 | 899.8077 | 900.4669 | 900.1785 | 26.98141
175.52 | 900 | 899.6017 | 900.4669 | 899.8077 | 28.9407
176 | 900 | 900.3845 | 899.1486 | 900.0137 | 22.03436
176.519 | 900 | 900.7553 | 900.2609 | 899.8077 | 16.90726
177.02 | 900 | 900.5493 | 900.2609 | 900.7553 | 15.29893
177.5 | 900 | 898.8601 | 899.5193 | 899.8077 | 14.56954
178.019 | 900 | 900.5493 | 900.4669 | 900.9613 | 13.91034
178.52 | 900 | 899.8077 | 899.8901 | 898.8601 | 20.78921
179 | 900 | 900.7553 | 900.6317 | 900.0137 | 13.86761
179.519 | 900 | 899.8077 | 900.0961 | 899.6429 | 25.25712
180.02 | 900 | 899.6017 | 899.8901 | 900.0137 | 29.76775
180.5 | 900 | 900.1785 | 900.8377 | 900.3845 | 24.02417
181.019 | 900 | 899.6017 | 899.5193 | 900.0137 | 28.5226
181.52 | 900 | 900.7553 | 899.8901 | 900.1785 | 22.5135
182 | 900 | 899.8077 | 900.4669 | 899.6429 | 25.32731
182.519 | 900 | 900.0137 | 900.0961 | 899.6429 | 22.33039
183.02 | 900 | 900.1785 | 900.2609 | 900.1785 | 21.601
183.501 | 900 | 900.1785 | 899.7253 | 900.3845 | 17.74957
184 | 900 | 899.8077 | 899.7253 | 900.0137 | 14.96017
184.5 | 900 | 900.9613 | 900.0961 | 900.7553 | 14.65194
185 | 900 | 898.8601 | 899.1486 | 899.6429 | 22.19001
185.519 | 900 | 900.0137 | 899.8901 | 900.0137 | 18.19819
186.02 | 900 | 899.8077 | 899.5193 | 900.1785 | 19.36094
186.5 | 900 | 900.9613 | 899.8901 | 900.7553 | 17.86248
187.019 | 900 | 900.0137 | 899.7253 | 900.0137 | 24.41786
187.52 | 900 | 899.8077 | 900.0961 | 900.3845 | 25.84613
188 | 900 | 899.6017 | 899.7253 | 899.8077 | 30.45442
188.519 | 900 | 900.1785 | 899.8901 | 900.1785 | 29.04141
189.02 | 900 | 900.5493 | 899.5193 | 900.5905 | 30.27436
189.5 | 900 | 900.3845 | 900.2609 | 900.0137 | 28.42494
190.019 | 900 | 899.8077 | 899.8901 | 900.3845 | 27.47276
190.52 | 900 | 899.437 | 900.4669 | 899.6429 | 25.69353
191 | 900 | 899.437 | 899.1486 | 899.231 | 24.10962
191.519 | 900 | 899.6017 | 900.6317 | 899.8077 | 15.04562
192.02 | 900 | 900.5493 | 900.4669 | 900.3845 | 20.03235
192.5 | 900 | 899.8077 | 899.5193 | 900.3845 | 13.14127
193.019 | 900 | 900.0137 | 899.8901 | 900.1785 | 13.46171
193.52 | 900 | 900.1785 | 899.8901 | 899.6429 | 12.88797
194 | 900 | 900.0137 | 899.8901 | 900.1785 | 14.82284
194.519 | 900 | 899.231 | 900.4669 | 899.231 | 22.17475
195.02 | 900 | 900.1785 | 900.4669 | 899.6429 | 22.2602
195.5 | 900 | 899.8077 | 900.0961 | 899.6429 | 23.96924
196.019 | 900 | 900.1785 | 900.4669 | 900.0137 | 22.07709
196.52 | 900 | 899.437 | 900.0961 | 899.231 | 20.71902
197 | 900 | 899.231 | 900.2609 | 899.0662 | 18.42097
197.519 | 900 | 899.437 | 900.4669 | 899.437 | 15.84521
198.02 | 900 | 900.1785 | 899.5193 | 900.0137 | 15.2562
198.5 | 900 | 900.5493 | 900.0961 | 900.0137 | 18.37825
199.019 | 900 | 900.5493 | 900.2609 | 900.7553 | 26.02924
199.52 | 900 | 899.437 | 899.7253 | 899.6429 | 31.6599
200 | 900 | 900.0137 | 899.7253 | 900.1785 | 28.03125
200.519 | 900 | 900.7553 | 899.7253 | 900.9613 | 25.3975
201.02 | 900 | 900.3845 | 899.5193 | 900.7553 | 28.32728
201.5 | 900 | 900.5493 | 899.7253 | 900.1785 | 26.99362
202.019 | 900 | 900.3845 | 900.0961 | 900.3845 | 29.64263
202.52 | 900 | 899.8077 | 899.5193 | 899.437 | 33.34147
203 | 900 | 900.3845 | 900.6317 | 900.3845 | 25.69353
203.519 | 900 | 900.3845 | 900.2609 | 900.1785 | 27.75048
204.02 | 900 | 900.0137 | 900.4669 | 899.0662 | 26.0567
204.5 | 900 | 900.5493 | 900.2609 | 900.5905 | 24.05164
205.019 | 900 | 900.1785 | 900.2609 | 899.8077 | 22.95907
205.52 | 900 | 899.437 | 899.7253 | 900.0137 | 22.30293
206 | 900 | 900.1785 | 900.4669 | 900.0137 | 16.54408
206.519 | 900 | 899.6017 | 899.7253 | 900.3845 | 15.0029
207.02 | 900 | 900.0137 | 900.2609 | 900.0137 | 12.55226
207.5 | 900 | 899.6017 | 899.5193 | 900.0137 | 13.71502
208.019 | 900 | 900.0137 | 899.8901 | 899.6429 | 14.88998
208.52 | 900 | 900.1785 | 899.5193 | 900.3845 | 15.6621
209 | 900 | 899.437 | 900.0961 | 900.3845 | 18.49117
209.519 | 900 | 900.0137 | 900.4669 | 900.0137 | 19.76684
210.02 | 900 | 900.3845 | 899.5193 | 900.0137 | 18.18293
210.5 | 900 | 900.0137 | 899.8901 | 899.8077 | 18.92453
211.019 | 900 | 900.3845 | 900.4669 | 899.6429 | 25.95904
211.5 | 900 | 900.1785 | 899.7253 | 899.231 | 26.0567
212.001 | 900 | 899.8077 | 900.6317 | 899.8077 | 21.74139
212.5 | 900 | 901.1262 | 900.4669 | 900.0137 | 22.14728
213 | 900 | 900.0137 | 900.2609 | 899.8077 | 23.36802
213.501 | 900 | 899.8077 | 899.7253 | 899.437 | 22.95907
214 | 900 | 900.1785 | 899.7253 | 900.7553 | 18.64681
214.5 | 900 | 900.1785 | 899.3134 | 900.1785 | 21.09745
215.001 | 900 | 899.0662 | 899.8901 | 899.6429 | 21.55828
215.5 | 900 | 900.0137 | 900.6317 | 900.1785 | 22.24494
216 | 900 | 899.231 | 900.0961 | 899.6429 | 25.18693
216.501 | 900 | 900.3845 | 900.4669 | 899.6429 | 19.16257
217 | 900 | 899.6017 | 900.4669 | 900.0137 | 20.57863
217.5 | 900 | 900.0137 | 900.4669 | 899.6429 | 20.91434
218.001 | 900 | 900.0137 | 900.4669 | 899.8077 | 21.72613
218.5 | 900 | 900.1785 | 900.0961 | 899.437 | 22.80648
219 | 900 | 900.3845 | 900.8377 | 900.3845 | 16.59902
219.501 | 900 | 899.6017 | 899.8901 | 899.6429 | 22.97433
220 | 900 | 899.8077 | 899.8901 | 900.1785 | 20.41078
220.5 | 900 | 900.0137 | 899.5193 | 900.0137 | 26.01398
221.001 | 900 | 900.1785 | 899.8901 | 899.6429 | 25.21744
221.5 | 900 | 900.3845 | 900.0961 | 900.1785 | 24.69863
222 | 900 | 899.8077 | 899.7253 | 899.437 | 24.58571
222.501 | 900 | 900.3845 | 899.5193 | 900.3845 | 21.83904
223 | 900 | 900.5493 | 899.8901 | 899.6429 | 23.61827
223.5 | 900 | 899.8077 | 899.8901 | 899.8077 | 24.87869
224.001 | 900 | 900.5493 | 900.2609 | 900.1785 | 22.84921
224.5 | 900 | 900.5493 | 900.2609 | 900.5905 | 22.75155
225 | 900 | 900.1785 | 900.2609 | 900.0137 | 23.12693
225.501 | 900 | 900.0137 | 899.7253 | 899.6429 | 22.07709
226 | 900 | 900.3845 | 900.2609 | 900.7553 | 18.50642
226.5 | 900 | 900.1785 | 900.0961 | 900.1785 | 25.24491
227.001 | 900 | 899.0662 | 899.1486 | 900.5905 | 26.22456
227.5 | 900 | 900.1785 | 900.0961 | 899.8077 | 25.0618
228 | 900 | 899.8077 | 899.7253 | 900.3845 | 26.33747
228.501 | 900 | 900.1785 | 899.8901 | 899.231 | 27.2042
229 | 900 | 900.1785 | 900.4669 | 899.6429 | 24.03943
229.5 | 900 | 900.5493 | 900.8377 | 900.0137 | 20.77395
230.001 | 900 | 900.0137 | 900.4669 | 900.0137 | 21.95196
230.5 | 900 | 899.8077 | 900.2609 | 899.437 | 18.54915
231 | 900 | 900.3845 | 900.4669 | 900.7553 | 17.09036
231.501 | 900 | 899.8077 | 899.5193 | 899.6429 | 15.92761
232 | 900 | 900.1785 | 899.7253 | 900.3845 | 13.46171
232.5 | 900 | 899.8077 | 899.5193 | 900.0137 | 16.55934
233.001 | 900 | 900.3845 | 899.7253 | 900.3845 | 17.34367
233.5 | 900 | 899.437 | 900.0961 | 900.1785 | 24.79629
234 | 900 | 900.5493 | 900.8377 | 900.3845 | 27.38731
234.5 | 900 | 899.8077 | 900.0961 | 899.8077 | 31.23875
235.019 | 900 | 900.3845 | 900.0961 | 900.5905 | 22.23273
235.52 | 900 | 900.0137 | 899.7253 | 899.8077 | 26.41987
236 | 900 | 900.7553 | 899.8901 | 900.1785 | 25.81866
236.519 | 900 | 899.8077 | 900.0961 | 899.231 | 30.77792
237.02 | 900 | 899.437 | 900.0961 | 900.1785 | 26.2093
237.5 | 900 | 899.437 | 900.4669 | 900.1785 | 26.4626
238.019 | 900 | 899.437 | 899.7253 | 900.0137 | 24.01196
238.52 | 900 | 900.1785 | 899.8901 | 900.0137 | 19.72411
239 | 900 | 900.5493 | 900.4669 | 900.0137 | 18.82687
239.519 | 900 | 900.0137 | 899.3134 | 899.6429 | 20.34059
240.02 | 900 | 900.3845 | 899.7253 | 900.5905 | 15.08835
240.5 | 900 | 900.3845 | 899.7253 | 900.1785 | 18.37825
241.019 | 900 | 900.0137 | 900.4669 | 900.3845 | 16.02527
241.52 | 900 | 900.1785 | 900.0961 | 899.231 | 23.02927
242 | 900 | 900.1785 | 899.7253 | 900.0137 | 19.36094
242.519 | 900 | 900.1785 | 900.2609 | 899.8077 | 19.37315
243.02 | 900 | 900.1785 | 900.2609 | 900.1785 | 23.38023
243.5 | 900 | 900.0137 | 900.0961 | 900.1785 | 22.68136
244.019 | 900 | 899.8077 | 899.3134 | 900.5905 | 24.61318
244.52 | 900 | 900.3845 | 900.2609 | 899.8077 | 21.76885
245 | 900 | 900.1785 | 900.0961 | 899.6429 | 30.38423
245.519 | 900 | 900.0137 | 899.7253 | 899.0662 | 23.42296
246.02 | 900 | 900.0137 | 900.0961 | 900.3845 | 22.02216
246.5 | 900 | 900.0137 | 900.6317 | 900.3845 | 21.12491
247.019 | 900 | 899.8077 | 899.8901 | 900.3845 | 24.46058
247.52 | 900 | 900.0137 | 899.8901 | 900.0137 | 21.601
248 | 900 | 900.0137 | 900.4669 | 900.0137 | 21.25004
248.519 | 900 | 900.0137 | 899.8901 | 900.3845 | 19.2053
249.02 | 900 | 899.6017 | 900.0961 | 899.437 | 17.99982
249.5 | 900 | 899.437 | 899.8901 | 899.437 | 16.76992
250.019 | 900 | 900.1785 | 900.2609 | 900.5905 | 13.04361
250.52 | 900 | 899.6017 | 900.2609 | 899.8077 | 17.60918
251 | 900 | 900.7553 | 899.8901 | 900.5905 | 17.48405
251.519 | 900 | 900.5493 | 900.4669 | 900.0137 | 20.2002
252.02 | 900 | 899.231 | 900.0961 | 899.8077 | 22.77901
252.5 | 900 | 900.0137 | 900.0961 | 900.9613 | 21.83904
253.019 | 900 | 899.6017 | 900.2609 | 900.0137 | 25.42497
253.52 | 900 | 900.0137 | 900.6317 | 899.0662 | 23.16965
254 | 900 | 900.1785 | 900.6317 | 899.6429 | 21.47588
254.519 | 900 | 900.3845 | 900.2609 | 899.8077 | 21.33549
255.02 | 900 | 899.8077 | 900.2609 | 900.5905 | 19.77905
255.5 | 900 | 899.6017 | 899.8901 | 899.8077 | 21.86651
256.019 | 900 | 899.6017 | 899.8901 | 900.1785 | 20.32533
256.52 | 900 | 899.8077 | 899.7253 | 900.0137 | 21.41789
257 | 900 | 899.6017 | 900.2609 | 900.0137 | 23.2551
257.519 | 900 | 899.6017 | 900.0961 | 900.3845 | 19.73937
258.02 | 900 | 900.0137 | 899.5193 | 899.231 | 16.92251
258.5 | 900 | 900.1785 | 901.0438 | 900.0137 | 16.43117
259.019 | 900 | 900.0137 | 899.7253 | 899.6429 | 24.01196
259.52 | 900 | 900.3845 | 899.3134 | 900.0137 | 23.36802
260 | 900 | 899.6017 | 900.0961 | 900.1785 | 23.71593
260.519 | 900 | 899.6017 | 899.5193 | 900.0137 | 25.22965
261.02 | 900 | 900.5493 | 900.0961 | 900.7553 | 21.33549
261.5 | 900 | 900.3845 | 899.7253 | 900.0137 | 24.85122
262 | 900 | 900.1785 | 900.0961 | 900.5905 | 22.73629
262.52 | 900 | 900.1785 | 899.8901 | 899.8077 | 26.75558
263 | 900 | 900.1785 | 900.0961 | 899.6429 | 23.87158
263.519 | 900 | 899.437 | 900.2609 | 899.437 | 31.09836
264 | 900 | 899.6017 | 899.8901 | 899.8077 | 29.58769
264.5 | 900 | 900.3845 | 900.2609 | 900.7553 | 26.54805
265.019 | 900 | 899.8077 | 899.8901 | 899.6429 | 25.73321
265.52 | 900 | 899.6017 | 900.6317 | 899.6429 | 25.11673
266 | 900 | 899.231 | 900.4669 | 899.437 | 26.40767
266.519 | 900 | 899.8077 | 899.7253 | 900.0137 | 18.24091
267.02 | 900 | 900.3845 | 899.3134 | 899.6429 | 16.66921
267.5 | 900 | 900.5493 | 900.0961 | 900.3845 | 13.8554
268.019 | 900 | 900.1785 | 899.7253 | 899.8077 | 15.84521
268.52 | 900 | 899.8077 | 899.8901 | 899.8077 | 16.61428
269 | 900 | 900.5493 | 900.2609 | 900.3845 | 13.82794
269.519 | 900 | 899.437 | 900.0961 | 899.8077 | 17.59392
270.02 | 900 | 900.3845 | 900.2609 | 900.0137 | 16.22364
270.5 | 900 | 900.1785 | 899.7253 | 899.437 | 20.10254
271.019 | 900 | 900.7553 | 900.0961 | 899.6429 | 20.42604
271.52 | 900 | 899.6017 | 899.8901 | 899.437 | 23.85632
272 | 900 | 900.9613 | 900.2609 | 900.0137 | 19.58373
272.5 | 900 | 899.231 | 899.7253 | 899.6429 | 28.42494
273 | 900 | 900.1785 | 899.8901 | 899.8077 | 24.50026
273.501 | 900 | 899.6017 | 899.8901 | 900.0137 | 24.13709
274 | 900 | 900.5493 | 899.8901 | 900.0137 | 22.23273
274.5 | 900 | 899.8077 | 900.0961 | 900.1785 | 24.4026
275.001 | 900 | 900.3845 | 900.2609 | 900.3845 | 23.70373
275.5 | 900 | 899.437 | 899.8901 | 900.0137 | 23.54808
276 | 900 | 900.7553 | 900.2609 | 900.3845 | 21.39042
276.501 | 900 | 900.1785 | 900.0961 | 899.8077 | 23.09946
277 | 900 | 900.3845 | 900.4669 | 900.3845 | 19.50133
277.5 | 900 | 899.6017 | 900.2609 | 899.437 | 22.54097
278.001 | 900 | 900.5493 | 900.6317 | 900.5905 | 22.47078
278.5 | 900 | 899.437 | 900.6317 | 899.437 | 24.89395
279 | 900 | 900.3845 | 900.8377 | 900.3845 | 22.58064
279.501 | 900 | 900.3845 | 900.2609 | 900.3845 | 22.45552
280 | 900 | 900.9613 | 900.0961 | 900.0137 | 22.77901
280.5 | 900 | 899.8077 | 900.0961 | 899.8077 | 23.09946
281.001 | 900 | 900.9613 | 899.8901 | 901.3322 | 24.01196
281.5 | 900 | 900.3845 | 900.0961 | 900.0137 | 28.73318
282 | 900 | 899.437 | 899.8901 | 900.1785 | 33.21635
282.501 | 900 | 900.3845 | 900.0961 | 900.0137 | 31.44932
283 | 900 | 900.1785 | 900.0961 | 900.7553 | 34.16852
283.5 | 900 | 900.1785 | 899.7253 | 899.8077 | 33.86029
284.001 | 900 | 899.8077 | 900.0961 | 900.0137 | 32.82266
284.5 | 900 | 899.8077 | 899.8901 | 899.231 | 34.25092
285 | 900 | 899.437 | 899.8901 | 899.6429 | 28.49513
285.501 | 900 | 900.3845 | 900.2609 | 899.8077 | 20.8594
286.019 | 900 | 899.6017 | 900.4669 | 899.231 | 21.29276
286.52 | 900 | 899.6017 | 901.2086 | 900.1785 | 16.01306
287 | 900 | 899.8077 | 899.8901 | 900.3845 | 14.55428
287.519 | 900 | 900.3845 | 899.8901 | 900.3845 | 8.685568
288.02 | 900 | 899.8077 | 900.2609 | 899.437 | 10.50752
288.5 | 900 | 900.3845 | 900.2609 | 900.1785 | 10.03143
289.019 | 900 | 899.6017 | 899.7253 | 899.6429 | 11.0538
289.52 | 900 | 899.8077 | 900.2609 | 900.1785 | 12.43934
290 | 900 | 899.231 | 900.2609 | 900.0137 | 12.34169
290.519 | 900 | 900.0137 | 900.4669 | 900.7553 | 10.22675
291.02 | 900 | 899.8077 | 900.0961 | 899.8077 | 12.29896
291.5 | 900 | 900.5493 | 899.8901 | 900.1785 | 18.53389
292.019 | 900 | 899.8077 | 900.2609 | 899.6429 | 24.0669
292.52 | 900 | 899.8077 | 900.0961 | 900.3845 | 24.58571
293 | 900 | 899.6017 | 900.0961 | 900.1785 | 28.70266
293.519 | 900 | 899.437 | 899.7253 | 899.8077 | 30.0058
294.02 | 900 | 900.0137 | 900.0961 | 899.6429 | 26.15436
294.5 | 900 | 900.1785 | 900.4669 | 899.437 | 25.41276
295.019 | 900 | 900.7553 | 899.7253 | 899.6429 | 21.17985
295.52 | 900 | 899.437 | 899.5193 | 900.0137 | 20.95706
296.001 | 900 | 900.3845 | 900.4669 | 900.7553 | 21.08219
296.5 | 900 | 900.0137 | 899.8901 | 900.1785 | 19.23277
297 | 900 | 900.5493 | 900.6317 | 900.5905 | 20.14527
297.501 | 900 | 899.437 | 900.4669 | 899.231 | 24.93667
298 | 900 | 900.3845 | 900.4669 | 900.3845 | 22.97433
298.5 | 900 | 899.6017 | 900.4669 | 899.437 | 20.22767
299.001 | 900 | 900.3845 | 900.6317 | 900.5905 | 20.76174
299.5 | 900 | 899.437 | 900.0961 | 899.6429 | 21.37822
300 | 900 | 900.3845 | 900.2609 | 900.1785 | 17.99982
300.501 | 900 | 900.3845 | 899.5193 | 899.8077 | 14.94797
301 | 900 | 900.3845 | 900.4669 | 901.1262 | 11.85034
301.5 | 900 | 899.6017 | 900.0961 | 899.6429 | 25.11673
302.001 | 900 | 899.8077 | 900.0961 | 900.0137 | 23.96924
302.5 | 900 | 900.9613 | 900.2609 | 900.3845 | 22.47078
303 | 900 | 899.231 | 900.0961 | 900.0137 | 22.87667
303.501 | 900 | 900.3845 | 899.8901 | 899.6429 | 24.71084
304 | 900 | 899.8077 | 899.8901 | 900.3845 | 22.70882
304.5 | 900 | 900.5493 | 899.8901 | 900.0137 | 24.82376
305.001 | 900 | 900.1785 | 899.7253 | 900.1785 | 25.04654
305.5 | 900 | 899.8077 | 900.2609 | 899.8077 | 23.77392
306 | 900 | 900.0137 | 900.0961 | 900.3845 | 22.77901
306.501 | 900 | 900.0137 | 899.5193 | 899.8077 | 23.47789
307 | 900 | 900.3845 | 899.8901 | 900.3845 | 18.4637
307.5 | 900 | 899.6017 | 899.8901 | 899.6429 | 23.29783
308.001 | 900 | 900.3845 | 900.0961 | 899.8077 | 21.71392
308.5 | 900 | 900.0137 | 899.8901 | 899.6429 | 21.1951
309 | 900 | 900.3845 | 899.8901 | 900.3845 | 22.61116
309.501 | 900 | 900.0137 | 899.7253 | 899.6429 | 24.76882
310 | 900 | 899.8077 | 900.0961 | 900.1785 | 22.21747
310.52 | 900 | 900.3845 | 900.0961 | 899.6429 | 23.04453
311 | 900 | 900.7553 | 899.3134 | 900.3845 | 19.73937
311.519 | 900 | 899.8077 | 899.7253 | 900.3845 | 18.7872
312 | 900 | 900.5493 | 899.5193 | 900.7553 | 20.92959
312.5 | 900 | 900.3845 | 899.7253 | 900.0137 | 24.01196
313.019 | 900 | 900.9613 | 900.4669 | 900.9613 | 26.58772
313.52 | 900 | 899.6017 | 899.8901 | 899.0662 | 29.93561
314 | 900 | 899.6017 | 900.0961 | 900.1785 | 28.12891
314.519 | 900 | 899.437 | 899.8901 | 899.6429 | 26.64571
315.02 | 900 | 900.5493 | 900.0961 | 900.7553 | 23.01706
315.5 | 900 | 900.0137 | 900.0961 | 900.3845 | 20.99979
316.019 | 900 | 899.8077 | 899.8901 | 900.5905 | 23.9143
316.52 | 900 | 900.0137 | 900.0961 | 900.0137 | 23.82885
317 | 900 | 900.3845 | 899.8901 | 900.0137 | 26.50533
317.519 | 900 | 900.1785 | 900.2609 | 899.437 | 29.44731
318.02 | 900 | 899.231 | 900.2609 | 900.0137 | 32.33131
318.5 | 900 | 900.3845 | 900.2609 | 900.3845 | 25.66302
319.019 | 900 | 899.437 | 900.4669 | 899.8077 | 23.31004
319.52 | 900 | 899.8077 | 899.8901 | 899.6429 | 18.86959
320 | 900 | 900.0137 | 899.7253 | 900.1785 | 13.47697
320.519 | 900 | 899.8077 | 900.4669 | 899.437 | 16.7272
321.02 | 900 | 900.0137 | 900.0961 | 900.1785 | 16.51662
321.5 | 900 | 900.3845 | 899.5193 | 900.0137 | 16.13819
322.019 | 900 | 899.8077 | 900.0961 | 899.231 | 15.75976
322.52 | 900 | 899.8077 | 900.2609 | 900.3845 | 15.38133
323 | 900 | 900.0137 | 899.7253 | 900.3845 | 13.18094
323.519 | 900 | 900.0137 | 900.0961 | 900.1785 | 20.18799
324.02 | 900 | 899.8077 | 900.0961 | 900.1785 | 17.96014
324.5 | 900 | 899.6017 | 900.0961 | 900.0137 | 19.75158
325.019 | 900 | 899.231 | 899.7253 | 900.5905 | 16.55934
325.5 | 900 | 900.1785 | 900.4669 | 900.1785 | 14.61226
326.001 | 900 | 899.6017 | 900.4669 | 900.0137 | 17.20328
326.5 | 900 | 900.0137 | 899.8901 | 900.1785 | 19.75158
327 | 900 | 900.3845 | 900.4669 | 899.437 | 18.88485
327.501 | 900 | 899.437 | 900.2609 | 900.1785 | 22.54097
328 | 900 | 900.3845 | 899.8901 | 899.6429 | 23.46568
328.5 | 900 | 900.0137 | 899.8901 | 899.8077 | 21.1951
329.001 | 900 | 900.0137 | 900.0961 | 899.437 | 23.23985
329.5 | 900 | 900.3845 | 900.0961 | 900.3845 | 21.32023
330 | 900 | 899.8077 | 900.4669 | 899.231 | 24.28968
330.501 | 900 | 900.1785 | 899.5193 | 900.5905 | 24.50026
331 | 900 | 899.8077 | 900.2609 | 899.437 | 23.11472
331.5 | 900 | 900.0137 | 899.5193 | 899.8077 | 26.67318
332.001 | 900 | 900.1785 | 899.8901 | 900.7553 | 20.27039
332.5 | 900 | 899.6017 | 899.8901 | 900.0137 | 23.4077
333 | 900 | 900.3845 | 899.8901 | 900.3845 | 21.86651
333.501 | 900 | 899.6017 | 900.2609 | 900.1785 | 22.58064
334 | 900 | 900.5493 | 900.4669 | 900.7553 | 25.07706
334.5 | 900 | 899.437 | 899.3134 | 899.6429 | 21.90924
335.001 | 900 | 900.9613 | 900.6317 | 901.1262 | 19.541
335.5 | 900 | 900.3845 | 900.0961 | 900.0137 | 26.22456
336 | 900 | 900.0137 | 900.0961 | 900.3845 | 28.83084
336.501 | 900 | 900.0137 | 900.6317 | 900.1785 | 33.41166
337 | 900 | 899.437 | 900.2609 | 900.0137 | 35.30076
337.5 | 900 | 900.7553 | 900.4669 | 900.1785 | 33.79009
338.001 | 900 | 900.1785 | 900.4669 | 899.6429 | 35.03525
338.5 | 900 | 900.1785 | 899.7253 | 900.3845 | 31.53478
339 | 900 | 900.1785 | 900.6317 | 900.1785 | 31.39439
339.501 | 900 | 900.1785 | 899.7253 | 900.5905 | 31.67516
340 | 900 | 900.9613 | 900.4669 | 900.3845 | 27.94885
340.5 | 900 | 900.0137 | 900.0961 | 899.8077 | 35.31602
341.001 | 900 | 900.0137 | 899.3134 | 900.1785 | 39.01486
341.5 | 900 | 900.3845 | 900.0961 | 899.437 | 37.71172
342 | 900 | 899.231 | 899.7253 | 900.1785 | 36.57644
342.501 | 900 | 900.3845 | 899.7253 | 899.6429 | 29.95086
343 | 900 | 899.8077 | 900.0961 | 900.0137 | 31.15635
343.52 | 900 | 899.437 | 899.8901 | 899.8077 | 28.01904
344 | 900 | 899.437 | 899.8901 | 899.437 | 25.35478
344.519 | 900 | 900.0137 | 900.6317 | 899.6429 | 22.62337
345.02 | 900 | 900.0137 | 898.9425 | 900.5905 | 22.61116
345.5 | 900 | 900.3845 | 900.4669 | 900.5905 | 16.90726
346.019 | 900 | 900.5493 | 899.7253 | 900.0137 | 26.54805
346.52 | 900 | 900.0137 | 899.3134 | 899.6429 | 22.88888
347 | 900 | 900.3845 | 900.4669 | 900.3845 | 24.71084
347.519 | 900 | 900.3845 | 899.8901 | 900.0137 | 23.73119
348.02 | 900 | 899.437 | 899.1486 | 900.0137 | 24.89395
348.5 | 900 | 900.1785 | 900.8377 | 900.0137 | 23.29783
349.019 | 900 | 899.6017 | 899.7253 | 899.8077 | 28.76064
349.52 | 900 | 900.0137 | 900.0961 | 899.6429 | 25.27238
350 | 900 | 900.0137 | 900.2609 | 899.6429 | 23.04453
350.519 | 900 | 900.3845 | 899.7253 | 899.6429 | 17.53899
351.02 | 900 | 899.8077 | 899.8901 | 899.8077 | 17.55425
351.5 | 900 | 900.0137 | 899.8901 | 899.8077 | 13.53191
352.019 | 900 | 900.7553 | 899.8901 | 900.1785 | 9.762871
352.52 | 900 | 899.8077 | 899.7253 | 900.3845 | 12.46681
353 | 900 | 899.6017 | 900.2609 | 900.1785 | 14.94797
353.519 | 900 | 900.5493 | 900.0961 | 900.7553 | 13.95306
354.02 | 900 | 900.1785 | 899.3134 | 900.3845 | 11.4597
354.5 | 900 | 899.8077 | 899.5193 | 900.7553 | 10.92563
355.019 | 900 | 900.5493 | 899.8901 | 900.7553 | 10.33967
355.52 | 900 | 900.0137 | 899.7253 | 899.6429 | 13.96832
356 | 900 | 900.5493 | 900.2609 | 899.8077 | 15.39659
356.519 | 900 | 900.1785 | 900.0961 | 899.8077 | 17.67937
357.02 | 900 | 899.437 | 900.2609 | 900.1785 | 18.49117
357.5 | 900 | 900.3845 | 899.1486 | 900.5905 | 14.76485
358.019 | 900 | 900.0137 | 899.7253 | 900.3845 | 14.17585
358.5 | 900 | 900.1785 | 900.0961 | 900.0137 | 13.62957
359.001 | 900 | 899.6017 | 900.0961 | 899.8077 | 13.36406
359.5 | 900 | 900.0137 | 900.2609 | 900.3845 | 11.89306
360 | 900 | 900.0137 | 900.2609 | 900.3845 | 10.50752
360.501 | 900 | 899.437 | 899.8901 | 899.437 | 10.91342
361 | 900 | 900.3845 | 900.4669 | 900.0137 | 12.24403
361.52 | 900 | 900.1785 | 899.7253 | 900.3845 | 11.65502
362.001 | 900 | 900.7553 | 900.6317 | 900.3845 | 9.009064
362.5 | 900 | 899.6017 | 899.7253 | 899.6429 | 12.67739
363 | 900 | 900.0137 | 900.0961 | 900.5905 | 10.7181
363.501 | 900 | 900.0137 | 900.4669 | 900.1785 | 21.57353
364.019 | 900 | 899.231 | 899.7253 | 899.6429 | 27.37205
364.52 | 900 | 900.3845 | 899.7253 | 899.437 | 20.80447
365 | 900 | 900.0137 | 899.8901 | 899.8077 | 21.09745
365.519 | 900 | 900.0137 | 899.5193 | 899.8077 | 22.02216
366.02 | 900 | 900.1785 | 900.0961 | 900.5905 | 24.48805
366.5 | 900 | 900.1785 | 900.2609 | 900.1785 | 28.50734
367.019 | 900 | 900.3845 | 900.2609 | 900.0137 | 28.24183
367.52 | 900 | 899.8077 | 900.0961 | 899.6429 | 26.1391
368 | 900 | 900.0137 | 899.3134 | 900.0137 | 22.94687
368.519 | 900 | 900.7553 | 900.2609 | 900.1785 | 18.63155
369.02 | 900 | 899.6017 | 900.2609 | 900.0137 | 22.59591
369.5 | 900 | 900.0137 | 900.4669 | 900.1785 | 18.81466
370.019 | 900 | 900.1785 | 899.7253 | 900.1785 | 20.59389
370.52 | 900 | 900.0137 | 899.3134 | 899.6429 | 15.63463
371.001 | 900 | 900.1785 | 899.7253 | 900.3845 | 13.84014
371.5 | 900 | 900.9613 | 900.4669 | 900.3845 | 17.18802
372 | 900 | 900.0137 | 899.1486 | 900.0137 | 19.61119
372.5 | 900 | 900.5493 | 899.7253 | 900.0137 | 17.81976
373.019 | 900 | 900.1785 | 899.7253 | 900.7553 | 21.68645
373.52 | 900 | 899.8077 | 899.7253 | 899.8077 | 21.601
374 | 900 | 900.5493 | 900.4669 | 900.7553 | 20.17274
374.519 | 900 | 899.8077 | 900.2609 | 900.0137 | 25.93158
375.02 | 900 | 899.6017 | 900.0961 | 900.1785 | 24.23475
375.5 | 900 | 899.231 | 899.7253 | 900.7553 | 24.22254
376.019 | 900 | 899.6017 | 900.2609 | 900.0137 | 20.38331
376.52 | 900 | 900.0137 | 900.4669 | 899.8077 | 20.14527
377 | 900 | 900.1785 | 899.3134 | 899.437 | 20.66408
377.519 | 900 | 900.3845 | 900.4669 | 899.6429 | 19.44334
378.02 | 900 | 899.437 | 900.2609 | 900.0137 | 21.16764
378.5 | 900 | 899.8077 | 900.0961 | 900.3845 | 20.05982
379.019 | 900 | 900.1785 | 900.4669 | 900.3845 | 21.01199
379.52 | 900 | 899.6017 | 899.7253 | 899.0662 | 21.99469
380 | 900 | 899.6017 | 900.0961 | 899.6429 | 18.67428
380.519 | 900 | 899.437 | 900.2609 | 899.8077 | 22.62337
381.02 | 900 | 900.0137 | 900.4669 | 900.3845 | 19.76684
381.5 | 900 | 899.8077 | 899.7253 | 900.1785 | 20.59389
382.019 | 900 | 900.0137 | 900.0961 | 900.3845 | 20.13001
382.52 | 900 | 900.7553 | 900.2609 | 900.0137 | 24.02417
383 | 900 | 900.0137 | 899.8901 | 899.231 | 29.04141
383.519 | 900 | 900.3845 | 900.2609 | 899.8077 | 30.48189
384.02 | 900 | 899.8077 | 899.5193 | 900.1785 | 30.14618
384.5 | 900 | 900.9613 | 900.0961 | 900.1785 | 26.61824
385.019 | 900 | 900.1785 | 899.7253 | 900.1785 | 28.90103
385.52 | 900 | 899.6017 | 900.0961 | 900.3845 | 27.23167
386 | 900 | 900.0137 | 900.4669 | 900.3845 | 31.95288
386.519 | 900 | 900.0137 | 899.5193 | 900.5905 | 31.75756
387.02 | 900 | 900.0137 | 900.0961 | 900.3845 | 31.58971
387.5 | 900 | 899.6017 | 900.2609 | 899.6429 | 32.86538
388.019 | 900 | 900.0137 | 900.0961 | 900.1785 | 29.37712
388.52 | 900 | 900.3845 | 899.8901 | 899.8077 | 29.64263
389 | 900 | 900.1785 | 899.8901 | 900.0137 | 27.41478
389.519 | 900 | 900.1785 | 899.8901 | 899.6429 | 29.79827
390.02 | 900 | 900.0137 | 900.2609 | 900.1785 | 31.51952
390.5 | 900 | 900.3845 | 900.2609 | 900.0137 | 27.91833
391.019 | 900 | 899.6017 | 900.2609 | 899.6429 | 30.71993
391.5 | 900 | 899.6017 | 899.8901 | 899.8077 | 28.40968
392.001 | 900 | 900.1785 | 899.7253 | 899.437 | 23.9143
392.5 | 900 | 899.437 | 899.8901 | 900.0137 | 27.09433
393 | 900 | 899.6017 | 899.8901 | 899.8077 | 23.38023
393.501 | 900 | 900.0137 | 900.0961 | 899.8077 | 22.09235
394.019 | 900 | 899.8077 | 900.2609 | 899.6429 | 17.10563
394.52 | 900 | 900.1785 | 900.4669 | 900.0137 | 12.8605
395 | 900 | 899.437 | 899.3134 | 900.0137 | 12.66518
395.519 | 900 | 899.8077 | 900.4669 | 900.5905 | 9.945982
396.02 | 900 | 900.1785 | 900.4669 | 900.0137 | 11.06601
396.5 | 900 | 899.6017 | 899.7253 | 899.6429 | 11.23386
397.019 | 900 | 900.0137 | 900.2609 | 899.0662 | 10.30915
397.52 | 900 | 900.3845 | 900.2609 | 900.3845 | 9.512619
398 | 900 | 900.7553 | 899.8901 | 899.6429 | 7.718131
398.519 | 900 | 900.5493 | 900.0961 | 900.1785 | 8.853419
399.02 | 900 | 899.6017 | 899.8901 | 899.8077 | 11.40172
399.5 | 900 | 899.8077 | 900.4669 | 899.8077 | 13.46171
400.019 | 900 | 900.7553 | 899.7253 | 900.0137 | 13.09854
400.52 | 900 | 900.0137 | 899.5193 | 899.8077 | 17.23075
401 | 900 | 899.8077 | 900.6317 | 900.3845 | 17.30094
401.519 | 900 | 899.6017 | 899.7253 | 899.6429 | 24.17982
402.02 | 900 | 900.1785 | 900.0961 | 900.1785 | 20.13001
402.5 | 900 | 900.3845 | 900.6317 | 900.5905 | 18.98251
403.019 | 900 | 899.8077 | 899.7253 | 900.3845 | 22.38533
403.5 | 900 | 900.3845 | 899.8901 | 900.3845 | 17.99982
404.001 | 900 | 899.437 | 899.7253 | 899.8077 | 24.3202
404.5 | 900 | 900.3845 | 899.7253 | 900.1785 | 26.72811
405 | 900 | 899.437 | 899.5193 | 900.1785 | 29.47478
405.501 | 900 | 900.5493 | 899.7253 | 899.6429 | 28.90103
406 | 900 | 900.0137 | 898.9425 | 900.3845 | 26.54805
406.5 | 900 | 900.5493 | 899.7253 | 900.5905 | 26.95395
407 | 900 | 899.8077 | 899.7253 | 899.8077 | 32.3191
407.519 | 900 | 899.6017 | 900.6317 | 900.0137 | 29.64263
408.02 | 900 | 900.3845 | 900.2609 | 900.0137 | 30.75045
408.5 | 900 | 899.8077 | 899.8901 | 900.0137 | 34.2082
409.019 | 900 | 899.0662 | 899.5193 | 899.6429 | 46.20197
409.52 | 900 | 900.1785 | 899.7253 | 899.6429 | 57.50603
410 | 900 | 900.0137 | 900.2609 | 899.437 | 72.53639
410.519 | 900 | 900.0137 | 899.3134 | 899.8077 | 92.6542
411.02 | 900 | 900.0137 | 899.1486 | 899.8077 | 99.82604
411.5 | 900 | 900.3845 | 899.7253 | 899.8077 | 99.8413
412.019 | 900 | 899.8077 | 898.7777 | 899.8077 | 94.01227
412.52 | 900 | 899.6017 | 898.9425 | 900.0137 | 70.99521
413 | 900 | 900.1785 | 898.5717 | 900.1785 | 59.06247
413.519 | 900 | 899.8077 | 898.2009 | 900.1785 | 46.11652
414.02 | 900 | 900.0137 | 897.9949 | 900.5905 | 33.21635
414.5 | 900 | 899.6017 | 897.4182 | 899.0662 | 29.55718
415.019 | 900 | 892.5977 | 891.9385 | 892.6389 | 58.57113
415.52 | 878 | 878.6309 | 877.395 | 879.9493 | 54.35347
416 | 853.9 | 861.2034 | 853.7462 | 857.5778 | 69.25871
416.519 | 828 | 832.8165 | 827.8726 | 828.9849 | 60.9241
417.02 | 803 | 800.8453 | 804.5945 | 801.175 | 55.69933
417.5 | 778.9 | 778.7209 | 783.9946 | 780.6985 | 30.79012
418.019 | 753 | 757.3382 | 758.4918 | 758.1622 | 26.50533
418.52 | 728 | 732.577 | 731.0526 | 731.4646 | 31.3242
419 | 703.9 | 705.8794 | 708.3926 | 707.6098 | 23.59081
419.519 | 678 | 679.017 | 682.107 | 683.5902 | 23.45042
420.02 | 653 | 654.7914 | 654.503 | 657.6342 | 21.82684
420.5 | 628.9 | 634.1914 | 631.637 | 634.3562 | 23.26731
421.019 | 606 | 608.6474 | 605.9282 | 607.4526 | 27.14927
421.52 | 600 | 602.9618 | 604.4038 | 603.6622 | -32.58461
422 | 600 | 606.1754 | 602.5086 | 608.0294 | -31.15635
422.519 | 600 | 609.0182 | 602.3026 | 609.1418 | -15.17075
423 | 600 | 603.1678 | 597.6058 | 603.6622 | 11.70995
423.501 | 600 | 597.853 | 595.5046 | 599.501 | 17.88995
424 | 600 | 596.9054 | 595.3398 | 599.501 | 5.758843
424.5 | 600 | 596.9054 | 595.1339 | 600.0778 | 6.137272
425.001 | 600 | 597.1115 | 597.235 | 599.1302 | 10.23896
425.5 | 600 | 596.9054 | 598.1826 | 599.8718 | 13.84014
426 | 600 | 598.059 | 599.0891 | 598.9242 | 24.8085
426.501 | 600 | 596.6994 | 598.1826 | 598.7594 | 21.86651
427 | 600 | 597.2762 | 598.5534 | 598.1826 | 22.49825
427.5 | 600 | 597.853 | 598.9242 | 598.9242 | 22.73629
428.001 | 600 | 598.4298 | 597.9766 | 597.3998 | 29.01089
428.5 | 600 | 597.853 | 598.9242 | 598.5534 | 16.09546
429.02 | 600 | 599.5422 | 597.235 | 598.5534 | 15.24094
429.5 | 600 | 599.0067 | 597.6058 | 599.6658 | -0.183111
430.019 | 600 | 598.4298 | 600.0366 | 599.501 | -14.17585
430.52 | 600 | 599.5422 | 597.6058 | 598.5534 | -9.021272
431 | 600 | 598.2238 | 599.501 | 599.1302 | -17.56645
431.519 | 600 | 600.119 | 597.235 | 598.9242 | -18.72921
432.02 | 600 | 599.3774 | 599.0891 | 598.9242 | -32.68227
432.5 | 600 | 599.7482 | 598.3474 | 598.7594 | -38.03522
433.019 | 600 | 599.7482 | 599.501 | 599.501 | -41.85919
433.52 | 600 | 600.6958 | 596.823 | 599.1302 | -37.96503
434 | 600 | 599.7482 | 599.8718 | 599.8718 | -34.95285
434.519 | 600 | 600.6958 | 597.6058 | 600.0778 | -16.66921
435.02 | 600 | 599.5422 | 599.295 | 601.1902 | -9.247108
435.5 | 600 | 601.0667 | 598.3474 | 599.501 | 10.96835
436.019 | 600 | 599.5422 | 599.0891 | 600.0778 | 12.04871
436.52 | 600 | 600.325 | 598.3474 | 600.6134 | 9.805597
437 | 600 | 601.2726 | 599.295 | 600.6134 | 14.97543
437.519 | 600 | 599.5422 | 599.8718 | 599.6658 | 15.67736
438.02 | 600 | 601.2726 | 599.501 | 600.8194 | 16.61428
438.5 | 600 | 602.0142 | 598.3474 | 600.2426 | 26.51753
439.019 | 600 | 601.0667 | 600.0366 | 600.8194 | 18.60408
439.52 | 600 | 601.2726 | 599.8718 | 600.4486 | 22.61116
440 | 600 | 602.2202 | 598.7182 | 600.2426 | 26.64571
440.519 | 600 | 600.119 | 600.6134 | 601.1902 | 18.98251
441.02 | 600 | 601.0667 | 599.295 | 600.8194 | 20.98453
441.5 | 600 | 602.2202 | 599.295 | 601.973 | 19.79431
442.019 | 600 | 601.0667 | 599.6658 | 601.973 | 3.753777
442.52 | 600 | 601.8082 | 599.501 | 601.1902 | -14.5146
443 | 600 | 602.2202 | 598.5534 | 601.0255 | -29.38932
443.519 | 600 | 602.385 | 598.7182 | 601.0255 | -44.95377
444.02 | 600 | 601.8082 | 599.501 | 601.3962 | -54.25581
444.5 | 600 | 600.8606 | 599.8718 | 601.767 | -61.75115
445.019 | 600 | 602.2202 | 599.501 | 601.1902 | -65.16923
445.52 | 600 | 605.4338 | 602.3026 | 602.9206 | 99.82604
446 | 600 | 606.1754 | 600.9842 | 603.0854 | 99.82604
446.519 | 600 | 606.1754 | 600.2426 | 603.4562 | 99.82604
447.02 | 600 | 603.7034 | 598.7182 | 601.767 | 99.8413
447.5 | 600 | 600.119 | 600.0366 | 601.767 | -3.094577
448.019 | 600 | 598.4298 | 600.0366 | 600.8194 | -9.735405
448.52 | 600 | 599.1714 | 600.0366 | 600.4486 | -10.00092
449 | 600 | 600.4898 | 598.7182 | 600.4486 | -10.00092
449.519 | 600 | 598.5946 | 600.2426 | 600.4486 | -9.961242
450 | 600 | 598.4298 | 600.2426 | 599.295 | -9.903256
450.501 | 600 | 599.7482 | 599.501 | 599.1302 | -9.903256
451 | 600 | 599.0067 | 598.9242 | 599.8718 | -9.961242
451.5 | 600 | 599.0067 | 599.501 | 599.6658 | -9.903256
452.001 | 600 | 599.5422 | 598.1826 | 599.295 | -9.848323
452.5 | 600 | 599.7482 | 599.0891 | 599.295 | -9.918515
453 | 600 | 597.4822 | 600.0366 | 599.1302 | -9.918515
453.501 | 600 | 600.119 | 598.7182 | 599.295 | -9.961242
454 | 600 | 599.0067 | 599.501 | 599.1302 | -9.945982
454.5 | 600 | 598.059 | 600.8194 | 599.295 | -9.930723
455 | 600 | 600.325 | 598.1826 | 599.1302 | -10.01618
455.519 | 600 | 598.8006 | 599.0891 | 599.1302 | -9.973449
456.02 | 600 | 599.1714 | 600.0366 | 599.6658 | -9.891049
456.5 | 600 | 598.4298 | 600.0366 | 599.6658 | -9.87579
457.019 | 600 | 599.7482 | 599.0891 | 599.6658 | -9.961242
457.52 | 600 | 599.7482 | 598.1826 | 599.295 | -9.903256
458 | 600 | 598.4298 | 600.4486 | 599.6658 | -9.973449
458.519 | 600 | 599.913 | 599.295 | 599.501 | -9.903256
459.02 | 600 | 599.3774 | 598.1826 | 599.8718 | -9.930723
459.501 | 600 | 598.8006 | 601.3962 | 600.8194 | -10.01618
460 | 600 | 599.0067 | 599.8718 | 599.1302 | -9.988708
460.5 | 600 | 599.7482 | 598.9242 | 599.6658 | -9.930723
461.001 | 600 | 599.3774 | 599.501 | 599.6658 | -9.988708