## Simu
Mesure du : | 2014-01-16
Technicien : | tech1
Brouillards salins | BS2 / BS4
| pH de ref | pH mesuré | Corrections | température de la mesure de pH
pH 7 etalon à l'ambiant | 7.006 |  | 7.006
pH 7 etalon à 35°C±2°C | 7.0434 |  | 7.0434
| pH | T° | pH à reporter dans le rapport d'essai
Solution saline mesure 1 |  |  | 0
Solution saline mesure 2
Taux de sel (NaCl)
Mesure de la Résistivité de l'eau Résistivité (ρ) MΩ.cm |  |  | 0
Mesure de la Conductivité de l'eau (ohms.cm)
Note on F25: La valeur inscrite sur le ticket

## BDD
date | Technicien | BS | pH etaon mesuré ambiant | T°C pH etaon | pH etaon mesuré 35°C | T°C pH etaon | pH sol1 | T° sol1 | pH sol2 | T° sol2 | Ph final mesuré | Nacl | resistivité
cellule D5 | cellule D8;E8 | cellule D10;E10 | cellule E14 | cellule G14 | cellule E15 | cellule G15 | cellule D18 | cellule E18 | cellule D19 | cellule E19 | cellule F18;G18 | cellule F22 | cellule F24
2013-07-30 | tech1 | BS1 / BS3 | [8 empty] | 15
2013-07-31 | tech1 | BS1 / BS3 | [8 empty] | #DIV/0! | 5
2013-07-31 | tech2 | BS1 / BS3 | [8 empty] | #DIV/0! | 6 | 0.15
2013-07-31 | tech1 | BS1 / BS3 | [8 empty] | #DIV/0! | 6 | 0.13
2013-07-31 | tech3 | BS1 / BS3 | [8 empty] | #DIV/0! | 5.8 | 0.1
2013-07-31 | tech1 | BS1 / BS3 | 6.8 | 35 | 7.2 | 25 | 6.8 | 25 | 7.1 | 25 | 6.8 | 4.2 | 0.3
2013-08-01 | tech2 | BS1 / BS3 | 6.9 | 35 | 7.1 | 35 | 6.85 | 25 | 6.95 | 25 | 6.85 | 5.23 | 0.45
2013-09-25 | tech1 | BS1 / BS3 | 7.01 | 23 | 6.55 | 25 | 6.8 | 22 | 6.9 | 35 | 6.8 | 4
2014-01-16 | tech1 | BS2 / BS4 | [8 empty] | 0 | 5.5 | 0
2014-01-16 | tech3 | BS2 / BS4 | [8 empty] | 0 | 6 | 0
2014-01-16 | tech1 | BS2 / BS4 | [8 empty] | 0 | 5 | 0
2014-01-16 | tech1 | BS2 / BS4 | [8 empty] | 0 | 5.2 | 0
2014-01-16 | tech1 | BS2 / BS4 | [8 empty] | 0 |  | 0

## liste
tech | tech1 | BS1 / BS3
| tech2 | BS2 / BS4
tech3