## csv1.1
Série A
Elément 1
N° CYCLE | DATE | PARAMETRE ETUDIE | UNITE | 1 | 2 | 3 | 4 | 5 | 6 | 7 | 8 | 9 | 10 | MIN | MAX | MOY | E.T.
1 | 2015-06-24 | CHARGE 16 h at 0.1C
1 | 2015-06-24 | maximum voltage in charge | V | 1.519 | 1.511 | 1.515 | 1.512 | 1.518 | 1.512 | 1.511 | 1.514 | 1.515 | 1.514 | 1.511 | 1.519 | 1.5141
1 | 2015-06-24 | end of charge voltage | V | 1.513 | 1.505 | 1.511 | 1.507 | 1.513 | 1.501 | 1.507 | 1.502 | 1.506 | 1.51 | 1.501 | 1.513 | 1.5075
1 | 2015-06-24 | Temp fin Cha | °C | 26.146 | [9 empty] | 26.146 | 26.146 | 26.146
2 | 2015-06-24 | REST 60 mn
2 | 2015-06-24 | voltage on co | V | 1.492 | 1.486 | 1.49 | 1.486 | 1.491 | 1.482 | 1.486 | 1.484 | 1.486 | 1.489 | 1.482 | 1.492 | 1.4872
2 | 2015-06-24 | end of rest voltage | V | 1.416 | 1.415 | 1.415 | 1.413 | 1.416 | 1.414 | 1.415 | 1.415 | 1.415 | 1.415 | 1.413 | 1.416 | 1.4149
3 | 2015-06-24 | DISCHARGE at 1C (->0.9V)
3 | 2015-06-24 | voltage at 30 mn | V | 1.188 | 1.188 | 1.187 | 1.183 | 1.192 | 1.187 | 1.187 | 1.189 | 1.189 | 1.19 | 1.183 | 1.192 | 1.188
3 | 2015-06-24 | capacity at 0.9V | Ah | 0.842 | 0.83 | 0.835 | 0.748 | 0.855 | 0.797 | 0.821 | 0.837 | 0.825 | 0.849 | 0.748 | 0.855 | 0.8239
3 | 2015-06-24 | Temp fin Dch | °C | 26.171

## csv1.2
Série A
Elément 1
N° CYCLE | DATE | PARAMETRE ETUDIE | UNITE | 1 | 2 | 3 | 4 | 5 | 6 | 7 | 8 | 9 | 10 | MIN | MAX | MOY
1 | 2015-06-24 | CHARGE 16 h at 0.1C
1 | 2015-06-24 | maximum voltage in charge | V | 1.519 | 1.511 | 1.515 | 1.512 | 1.518 | 1.512 | 1.511 | 1.514 | 1.515 | 1.514 | 1.511 | 1.519 | 1.5141
1 | 2015-06-24 | end of charge voltage | V | 1.513 | 1.505 | 1.511 | 1.507 | 1.513 | 1.501 | 1.507 | 1.502 | 1.506 | 1.51 | 1.501 | 1.513 | 1.5075
1 | 2015-06-24 | Temp fin Cha | °C | 26.146 | [9 empty] | 26.146 | 26.146 | 26.146
2 | 2015-06-24 | REST 60 mn
2 | 2015-06-24 | voltage on co | V | 1.492 | 1.486 | 1.49 | 1.486 | 1.491 | 1.482 | 1.486 | 1.484 | 1.486 | 1.489 | 1.482 | 1.492 | 1.4872
2 | 2015-06-24 | end of rest voltage | V | 1.416 | 1.415 | 1.415 | 1.413 | 1.416 | 1.414 | 1.415 | 1.415 | 1.415 | 1.415 | 1.413 | 1.416 | 1.4149
3 | 2015-06-24 | DISCHARGE at 1C (->0.9V)
3 | 2015-06-24 | voltage at 30 mn | V | 1.188 | 1.188 | 1.187 | 1.183 | 1.192 | 1.187 | 1.187 | 1.189 | 1.189 | 1.19 | 1.183 | 1.192 | 1.188
3 | 2015-06-24 | capacity at 0.9V | Ah | 0.842 | 0.83 | 0.835 | 0.748 | 0.855 | 0.797 | 0.821 | 0.837 | 0.825 | 0.849 | 0.748 | 0.855 | 0.8239
3 | 2015-06-24 | Temp fin Dch | °C | 26.171
4 | 25/01/2015 | REST 30 mn
4 | 25/01/2015 | voltage on co | V | 1.1679 | 1.1745 | 1.1702 | 1.2147 | 1.1457 | 1.1961 | 1.1813 | 1.1663 | 1.1746 | 1.151 | 1.1457 | 1.2147 | 1.17423
4 | 25/01/2015 | end of rest voltage | V | 1.2385 | 1.2362 | 1.2367 | 1.2452 | 1.2379 | 1.241 | 1.2369 | 1.2334 | 1.2337 | 1.2334 | 1.2334 | 1.2452 | 1.23729
4 | 25/01/2015 | CHARGE 16 h at 0.1C
4 | 25/01/2015 | maximum voltage in charge | V | 1.5167 | 1.5069 | 1.5144 | 1.5074 | 1.5163 | 1.5111 | 1.5076 | 1.5133 | 1.5149 | 1.5127 | 1.5069 | 1.5167 | 1.51213
4 | 25/01/2015 | end of charge voltage | V | 1.5046 | 1.5002 | 1.5077 | 1.5018 | 1.5123 | 1.4995 | 1.5029 | 1.503 | 1.508 | 1.4999 | 1.4995 | 1.5123 | 1.50399
4 | 25/01/2015 | Temp fin Dch | °C | 25.76 | [9 empty] | 25.76 | 25.76 | 25.76
5 | 26/01/2015 | REST 60 mn
5 | 26/01/2015 | voltage on co | V | 1.4849 | 1.4817 | 1.4867 | 1.4816 | 1.4897 | 1.4804 | 1.4832 | 1.4837 | 1.4874 | 1.4809 | 1.4804 | 1.4897 | 1.48402
5 | 26/01/2015 | end of rest voltage | V | 1.4175 | 1.4162 | 1.4159 | 1.4145 | 1.4175 | 1.4146 | 1.4161 | 1.4167 | 1.4167 | 1.4161 | 1.4145 | 1.4175 | 1.41618
5 | 26/01/2015 | DISCHARGE at 3C (->0.8V)
5 | 26/01/2015 | voltage at 10 mn | V | 1.1029 | 1.0999 | 1.1121 | 1.0876 | 1.1187 | 1.1078 | 1.1012 | 1.1149 | 1.1147 | 1.1195 | 1.0876 | 1.1195 | 1.10793
5 | 26/01/2015 | capacity at 0.8V | Ah | 0.5781 | 0.5731 | 0.5888 | 0.5062 | 0.5952 | 0.5459 | 0.5709 | 0.5826 | 0.5794 | 0.6004 | 0.5062 | 0.6004 | 0.57206
5 | 26/01/2015 | Temp fin Dch | °C | 25.594 | [9 empty] | 25.594 | 25.594 | 25.594

## Carton1
Série A
Elément 1
N° CYCLE | DATE | PARAMETRE ETUDIE | UNITE | 1 | 2 | 3 | 4 | 5 | 6 | 7 | 8 | 9 | 10 | MIN | MAX | MOY | E.T.
1 | 2015-06-24 | CHARGE 16 h at 0.1C
1 | 2015-06-24 | maximum voltage in charge | V | 1.519 | 1.511 | 1.515 | 1.512 | 1.518 | 1.512 | 1.511 | 1.514 | 1.515 | 1.514 | 1.511 | 1.519 | 1.5141 |  | Les données récupérées à la première utilisation de la macro
1 | 2015-06-24 | end of charge voltage | V | 1.513 | 1.505 | 1.511 | 1.507 | 1.513 | 1.501 | 1.507 | 1.502 | 1.506 | 1.51 | 1.501 | 1.513 | 1.5075
1 | 2015-06-24 | Temp fin Cha | °C | 26.146 | [9 empty] | 26.146 | 26.146 | 26.146
2 | 2015-06-24 | REST 60 mn
2 | 2015-06-24 | voltage on co | V | 1.492 | 1.486 | 1.49 | 1.486 | 1.491 | 1.482 | 1.486 | 1.484 | 1.486 | 1.489 | 1.482 | 1.492 | 1.4872
2 | 2015-06-24 | end of rest voltage | V | 1.416 | 1.415 | 1.415 | 1.413 | 1.416 | 1.414 | 1.415 | 1.415 | 1.415 | 1.415 | 1.413 | 1.416 | 1.4149
3 | 2015-06-24 | DISCHARGE at 1C (->0.9V)
3 | 2015-06-24 | voltage at 30 mn | V | 1.188 | 1.188 | 1.187 | 1.183 | 1.192 | 1.187 | 1.187 | 1.189 | 1.189 | 1.19 | 1.183 | 1.192 | 1.188
3 | 2015-06-24 | capacity at 0.9V | Ah | 0.842 | 0.83 | 0.835 | 0.748 | 0.855 | 0.797 | 0.821 | 0.837 | 0.825 | 0.849 | 0.748 | 0.855 | 0.8239
3 | 2015-06-24 | Temp fin Dch | °C | 26.171
L'utilisateur a rajouté des commentaires avant la mise à jour du dossier, les nouveaux cycles doivent donc s'ajouter à la suite
4 | 25/01/2015 | REST 30 mn
4 | 25/01/2015 | voltage on co | V | 1.1679 | 1.1745 | 1.1702 | 1.2147 | 1.1457 | 1.1961 | 1.1813 | 1.1663 | 1.1746 | 1.151 | 1.1457 | 1.2147 | 1.17423
4 | 25/01/2015 | end of rest voltage | V | 1.2385 | 1.2362 | 1.2367 | 1.2452 | 1.2379 | 1.241 | 1.2369 | 1.2334 | 1.2337 | 1.2334 | 1.2334 | 1.2452 | 1.23729 |  | Les données récupérées à la seconde utilisation de la macro
4 | 25/01/2015 | CHARGE 16 h at 0.1C
4 | 25/01/2015 | maximum voltage in charge | V | 1.5167 | 1.5069 | 1.5144 | 1.5074 | 1.5163 | 1.5111 | 1.5076 | 1.5133 | 1.5149 | 1.5127 | 1.5069 | 1.5167 | 1.51213
4 | 25/01/2015 | end of charge voltage | V | 1.5046 | 1.5002 | 1.5077 | 1.5018 | 1.5123 | 1.4995 | 1.5029 | 1.503 | 1.508 | 1.4999 | 1.4995 | 1.5123 | 1.50399
4 | 25/01/2015 | Temp fin Dch | °C | 25.76 | [9 empty] | 25.76 | 25.76 | 25.76
5 | 26/01/2015 | REST 60 mn
5 | 26/01/2015 | voltage on co | V | 1.4849 | 1.4817 | 1.4867 | 1.4816 | 1.4897 | 1.4804 | 1.4832 | 1.4837 | 1.4874 | 1.4809 | 1.4804 | 1.4897 | 1.48402
5 | 26/01/2015 | end of rest voltage | V | 1.4175 | 1.4162 | 1.4159 | 1.4145 | 1.4175 | 1.4146 | 1.4161 | 1.4167 | 1.4167 | 1.4161 | 1.4145 | 1.4175 | 1.41618
5 | 26/01/2015 | DISCHARGE at 3C (->0.8V)
5 | 26/01/2015 | voltage at 10 mn | V | 1.1029 | 1.0999 | 1.1121 | 1.0876 | 1.1187 | 1.1078 | 1.1012 | 1.1149 | 1.1147 | 1.1195 | 1.0876 | 1.1195 | 1.10793
5 | 26/01/2015 | capacity at 0.8V | Ah | 0.5781 | 0.5731 | 0.5888 | 0.5062 | 0.5952 | 0.5459 | 0.5709 | 0.5826 | 0.5794 | 0.6004 | 0.5062 | 0.6004 | 0.57206
5 | 26/01/2015 | Temp fin Dch | °C | 25.594 | [9 empty] | 25.594 | 25.594 | 25.594

## Synthese
Données récupérées lors de la première utilisation de la macro (à ne pas toucher : au début je réinitialisai tout à chaque utilisation de la macro, réouverture des fichiers et recréaton d'un feuille de Synthèse vierge, mais les commentaires étaient effacés)
|  | Séries |  | Série A |  |  | Série B |  |  | Série C
|  | Type d'éléments |  | Elément 1 |  |  | Elément 2 |  |  | Elément 3
|  | Nombre d'éléments |  | 10 |  |  | 10 |  |  | 10
La date et le cycle sont inversés sur la feuille de synthèse
Date | Cycle |  | Min | Max | Moy | Min | Max | Moy | Min | Max | Moy
2015-06-24 | 1 | CHARGE 16 h at 0.1C
2015-06-24 | 1 | maximum voltage in charge | 1.511 | 1.519 | 1.514 | 1.512 | 1.526 | 1.517
2015-06-24 | 1 | end of charge voltage | 1.501 | 1.513 | 1.507 | 1.506 | 1.52 | 1.511
2015-06-24 | 1 | Temp fin Cha | 26.146 | 26.146 | 26.146 | 26.958 | 26.958 | 26.958
2015-06-24 | 2 | REST 60 mn
2015-06-24 | 2 | voltage on co | 1.482 | 1.492 | 1.487 | 1.484 | 1.495 | 1.488
2015-06-24 | 2 | end of rest voltage | 1.413 | 1.416 | 1.415 | 1.414 | 1.416 | 1.415
2015-06-24 | 3 | DISCHARGE at 1C (->0.9V)
2015-06-24 | 3 | voltage at 30 mn | 1.183 | 1.192 | 1.188 | 1.188 | 1.193 | 1.19
2015-06-24 | 3 | capacity at 0.9V | 0.748 | 0.855 | 0.824 | 0.835 | 0.867 | 0.849
2015-06-24 | 3 | Temp fin Dch | 26.171 | 26.171 | 26.171 | 28.831 | 28.831 | 28.831
2015-06-24 | 4 | REST 30 mn
2015-06-24 | 4 | voltage on co | 1.1457 | 1.2147 | 1.17423
2015-06-24 | 4 | end of rest voltage | 1.2334 | 1.2452 | 1.23729
2015-06-24 | 4 | CHARGE 16 h at 0.1C
2015-06-24 | 4 | maximum voltage in charge | 1.5069 | 1.5167 | 1.51213
2015-06-24 | 4 | end of charge voltage | 1.4995 | 1.5123 | 1.50399
2015-06-24 | 4 | Temp fin Dch | 25.76 | 25.76 | 25.76
2015-06-24 | 5 | REST 60 mn
2015-06-24 | 5 | voltage on co | 1.4804 | 1.4897 | 1.48402
2015-06-24 | 5 | end of rest voltage | 1.4145 | 1.4175 | 1.41618
2015-06-24 | 5 | DISCHARGE at 3C (->0.8V)
2015-06-24 | 5 | voltage at 10 mn | 1.0876 | 1.1195 | 1.10793
2015-06-24 | 5 | capacity at 0.8V | 0.5062 | 0.6004 | 0.57206
2015-06-24 | 5 | Temp fin Dch | 25.594 | 25.594 | 25.594