## Mesures
Tension av résiduelle(V) OCV | [11 empty] | Résiduelle (Ah) | [12 empty] | Résiduelle (%C init)
| Ref | Sortie 1 | Sortie 2 | Sortie 3 | Sortie 4 | Sortie 5 | Sortie 6 | Sortie 7 | Sortie 8 | Sortie 9 | Sortie 10 |  | Ref | Sortie 1 | Sortie 2 | Sortie 3 | Sortie 4 | Sortie 5 | Sortie 6 | Sortie 7 | Sortie 8 | Sortie 9 | Sortie 10 |  |  | Ref | Sortie 1 | Sortie 2 | Sortie 3 | Sortie 4 | Sortie 5 | Sortie 6 | Sortie 7 | Sortie 8 | Sortie 9 | Sortie 10
A1 | [11 empty] | A1 | [12 empty] | A1
A2 | [11 empty] | A2 | [12 empty] | A2
B1 | [11 empty] | B1 | [12 empty] | B1
B2 | [11 empty] | B2 | [12 empty] | B2
C1 | [11 empty] | C1 | [12 empty] | C1
C2 | [11 empty] | C2 | [12 empty] | C2
D1 | [11 empty] | D1 | [12 empty] | D1
D2 | [11 empty] | D2 | [12 empty] | D2
E1 | [11 empty] | E1 | [12 empty] | E1
E2 | [11 empty] | E2 | [12 empty] | E2
F1 | [11 empty] | F1 | [12 empty] | F1
F2 | [11 empty] | F2 | [12 empty] | F2
G1 | [11 empty] | G1 | [12 empty] | G1
G2 | [11 empty] | G2 | [12 empty] | G2
H1 | [11 empty] | H1 | [12 empty] | H1
H2 | [11 empty] | H2 | [12 empty] | H2
I1 | [11 empty] | I1 | [12 empty] | I1
I2 | [11 empty] | I2 | [12 empty] | I2
J1 | [11 empty] | J1 | [12 empty] | J1
J2 | [11 empty] | J2 | [12 empty] | J2
Capacité sortie (Ah) | [11 empty] | Capacité sortie (%Cn) | [12 empty] | Capacité sortie (% Cinit)
| Ref | Sortie 1 | Sortie 2 | Sortie 3 | Sortie 4 | Sortie 5 | Sortie 6 | Sortie 7 | Sortie 8 | Sortie 9 | Sortie 10 |  | Ref | Sortie 1 | Sortie 2 | Sortie 3 | Sortie 4 | Sortie 5 | Sortie 6 | Sortie 7 | Sortie 8 | Sortie 9 | Sortie 10 |  |  | Ref | Sortie 1 | Sortie 2 | Sortie 3 | Sortie 4 | Sortie 5 | Sortie 6 | Sortie 7 | Sortie 8 | Sortie 9 | Sortie 10
A1 | 0.6435839 | [10 empty] | A1 | 103.8039 | [11 empty] | A1 | 100
A2 | 0.6429215 | [10 empty] | A2 | 103.697 | [11 empty] | A2 | 100
B1 | 0.6397071 | [10 empty] | B1 | 103.1786 | [11 empty] | B1 | 100
B2 | 0.644796 | [10 empty] | B2 | 103.9994 | [11 empty] | B2 | 100
C1 | 0.5180873 | [10 empty] | C1 | 103.6175 | [11 empty] | C1 | 100
C2 | 0.5075579 | [10 empty] | C2 | 101.5116 | [11 empty] | C2 | 100
D1 | 0.5121777 | [10 empty] | D1 | 102.4355 | [11 empty] | D1 | 100
D2 | 0.5101197 | [10 empty] | D2 | 102.0239 | [11 empty] | D2 | 100
E1 | 0.6155818 | [10 empty] | E1 | 102.597 | [11 empty] | E1 | 100
E2 | 0.6132491 | [10 empty] | E2 | 102.2082 | [11 empty] | E2 | 100
F1 | 0.6178203 | [10 empty] | F1 | 102.97 | [11 empty] | F1 | 100
F2 | 0.5957396 | [10 empty] | F2 | 99.28993 | [11 empty] | F2 | 100
G1 | 0.6169926 | [10 empty] | G1 | 102.8321 | [11 empty] | G1 | 100
G2 | 0.6178697 | [10 empty] | G2 | 102.9783 | [11 empty] | G2 | 100
H1 | 0.6252956 | [10 empty] | H1 | 104.2159 | [11 empty] | H1 | 100
H2 | 0.6169292 | [10 empty] | H2 | 102.8215 | [11 empty] | H2 | 100
I1 | 0.5801454 | [10 empty] | I1 | 101.7799 | [11 empty] | I1 | 100
I2 | 0.5806129 | [10 empty] | I2 | 101.8619 | [11 empty] | I2 | 100
J1 | 0.5784226 | [10 empty] | J1 | 101.4777 | [11 empty] | J1 | 100
J2 | 0.5805696 | [10 empty] | J2 | 101.8543 | [11 empty] | J2 | 100
Masse (mg) | [11 empty] | Perte de masse (mg)
| Ref | Sortie 1 | Sortie 2 | Sortie 3 | Sortie 4 | Sortie 5 | Sortie 6 | Sortie 7 | Sortie 8 | Sortie 9 | Sortie 10 |  | Sortie 1 | Sortie 2 | Sortie 3 | Sortie 4 | Sortie 5 | Sortie 6 | Sortie 7 | Sortie 8 | Sortie 9 | Sortie 10
A1 | 18224 | [10 empty] | A1
A2 | 18306 | [10 empty] | A2
B1 | 18235 | [10 empty] | B1
B2 | 18301 | [10 empty] | B2
C1 | 17852 | [10 empty] | C1
C2 | 17852 | [10 empty] | C2
D1 | 18003 | [10 empty] | D1
D2 | 18061 | [10 empty] | D2
E1 | 18061 | [10 empty] | E1
E2 | 17933 | [10 empty] | E2
F1 | 17828 | [10 empty] | F1
F2 | 18183 | [10 empty] | F2
G1 | 19218 | [10 empty] | G1
G2 | 18900 | [10 empty] | G2
H1 | 19543 | [10 empty] | H1
H2 | 19095 | [10 empty] | H2
I1 | 17823 | [10 empty] | I1
I2 | 17912 | [10 empty] | I2
J1 | 17806 | [10 empty] | J1
J2 | 17790 | [10 empty] | J2
Impédance 1000Hz | [13 empty] | DU / DI
| Ref | Sortie 1 | Sortie 2 | Sortie 3 | Sortie 4 | Sortie 5 | Sortie 6 | Sortie 7 | Sortie 8 | Sortie 9 | Sortie 10 |  |  |  | Ref | Sortie 1 | Sortie 2 | Sortie 3 | Sortie 4 | Sortie 5 | Sortie 6 | Sortie 7 | Sortie 8 | Sortie 9 | Sortie 10
A1 | 68.1 | [12 empty] | A1 | 145.5656
A2 | 68.9 | [12 empty] | A2 | 152.888
B1 | 69.6 | [12 empty] | B1 | 155.5921
B2 | 68.1 | [12 empty] | B2 | 153.1076
C1 | 71.2 | [12 empty] | C1 | 238.0592
C2 | 80.6 | [12 empty] | C2 | 271.8862
D1 | 77.5 | [12 empty] | D1 | 241.5351
D2 | 85.6 | [12 empty] | D2 | 265.9089
E1 | 40.5 | [12 empty] | E1 | 130.0615
E2 | 46.4 | [12 empty] | E2 | 142.8387
F1 | 47.1 | [12 empty] | F1 | 135.0659
F2 | 42.7 | [12 empty] | F2 | 137.5452
G1 | 73.6 | [12 empty] | G1 | 201.13
G2 | 67.7 | [12 empty] | G2 | 153.0816
H1 | 69.1 | [12 empty] | H1 | 155.4135
H2 | 71 | [12 empty] | H2 | 193.2191
I1 | 37.2 | [12 empty] | I1 | 281.4
I2 | 36.4 | [12 empty] | I2 | 294.3735
J1 | 35.9 | [12 empty] | J1 | 278.5831
J2 | 35.3 | [12 empty] | J2 | 278.164

## Sortie 1
OCV | Résiduelle | Capa | dU/dI |  | OCV | Résiduelle | Capa | dU/dI | OCV | Résiduelle | Capa | dU/dI
3.958922 | 1.722535 | 2.06363 | 40.88958 |  | 3.85 | 1.62 | 2 | 40.87 | 4 | 2 | 3 | 41
| OCV | Résiduelle | Capa | dU/dI
A1 | 3.958922 | 1.722535 | 2.06363 | 40.88958
A2 | 3.85 | 1.62 | 2 | 40.87
B1 | 4 | 2 | 3 | 41