## Données
[9 empty] | Start |  |  | Passe 1 |  |  | Passe 2 |  |  | Passe 3 |  |  | Baisse des paramètres avant cratère |  |  | Cratère | [7 empty] | 1 | 127 | 9.1
STU |  | Ø | Form Weld | Epaisseur | concatener | Objectif en sec | Nombre de passe | Weld mode | A | V | S | A | V | S | A | V | S | A | V | S | A | V | T | A | V | T | [8 empty] | Nannek
1 | ; | 63.5 | V | 6.7 | 1;63,5;V;6,7 | 66 | 1 |  | 330 | 33 | 0.45 | 330 | 33 | 0.45 | [9 empty] | 180 | 26.6 | 1 | 0 | 63.5 | V | 5.2 | 1 | 63.5 | 9.7 | U
1 | ; | 76.2 | U | 6.7 | 1;76,2;U;6,7 | 67 | 1 |  | 350 | 33.2 | 0.4 | 350 | 33.2 | 0.4 | [9 empty] | 180 | 26.6 | 1 | 0 | 76.2 | U | 6.2 | 6 | 76.2 | 9.1 | 0
1 | ; | 76.2 | V | 6.7 | 1;76,2;V;6,7 | 65 | 2 | Hybrid | 350 | 34 | 0.4 | 340 | 31.5 | 0.55 | 270 | 31.5 | 0.47 |  |  |  | 220 | 30.2 | 0.55 | 170 | 29.1 | 1 | 0 | 80 | J | 6.7 |  | 80 | 0 | 0
1 | ; | 76.2 | V | 8.3 | 1;76,2;V;8,3 | 78 | 2 | Hard | 320 | 32 | 0.55 | 320 | 32 | 0.55 | 320 | 32 | 0.45 |  |  |  | 280 | 32 | 0.55 | 180 | 26.6 | 0.2 | 0 | 82.6 |  | 6.8 |  | 82.6 | 0
1 | ; | 80 | J | 5.2 | 1;80;J;5,2 | 36 | 1 | Hybrid | 330 | 36 | 0.4 | 275 | 31 | 0.47 | [6 empty] | 200 | 27.8 | 0.6 | 160 | 25.4 | 1 | 0 | 88.9 |  | 6.9 |  | 88.9 | 0
1 | ; | 80 | U | 5.2 | 1;80;U;5,2 | 36 | 1 | Hybrid | 360 | 36 | 0.3 | 275 | 31 | 0.47 | [6 empty] | 200 | 27.8 | 0.6 | 160 | 25.4 | 1 | 0 | 90 |  | 7 |  | 90 | 0
1 | ; | 82.6 | V | 6.2 | 1;82,6;V;6,2 | 70 | 2 | Hard | 350 | 34.2 | 0.35 | 330 | 32.7 | 0.5 | 250 | 29.9 | 0.52 | [6 empty] | 180 | 27.8 | 0.5 | 0 | 95.2 |  | 7.9 |  | 95.2 | 0
1 | ; | 82.6 | V | 8.3 | 1;82,6;V;8,3 | 81 | 2 | Hybrid | 320 | 33.4 | 0.5 | 320 | 33.4 | 0.5 | 320 | 33.4 | 0.4 |  |  |  | 280 | 33.4 | 0.4 | 180 | 26.6 | 0.3 | 0 | 100 |  | 8.1 |  | 100 | 0
1 | ; | 88.9 | U | 6.9 | 1;88,9;U;6,9 | 79 | 2 | Hard | 320 | 31.8 | 0.55 | 320 | 31.8 | 0.55 | 310 | 32 | 0.52 | [6 empty] | 180 | 16.6 | 1 | 0 | 101.6 |  | 8.3 |  | 101.6 | 0
1 | ; | 88.9 | V | 7 | 1;88,9;V;7 | 79 | 2 | Hybrid | 330 | 33.2 | 0.6 | 330 | 33.2 | 0.6 | 290 | 31.5 | 0.6 | [6 empty] | 180 | 26.6 | 0.3 | 0 | 108 |  | 9.1 |  | 108 | 0
1 | ; | 88.9 | V | 8.1 | 1;88,9;V;8,1 | 79 | 2 |  | 320 | 32 | 0.65 | 320 | 32 | 0.65 | 310 | 32.1 | 0.45 |  |  |  | 290 | 31.5 | 0.55 | 140 | 24.2 | 0 | 0 | 114.3 |  | 9.7 |  | 114.3 | 0
1 | ; | 88.9 | V | 7.9 | 1;88,9;V;7,9 | 88 | 2 |  | 320 | 32 | 0.55 | 320 | 32 | 0.55 | 330 | 34 | 0.45 | [6 empty] | 180 | 26.6 | 0 | 1 | 120.6 |  | 10 |  | 120.7 | 0
1 | ; | 88.9 | V | 10 | 1;88,9;V;10 | 129 | 3 | Hybrid | 350 | 34 | 0.35 | 320 | 32.4 | 0.55 | 320 | 32.4 | 0.45 | 350 | 33.2 | 0.4 |  |  |  | 220 | 28.6 | 0.8 | 3 | 120.7 |  | 11.3 |  | 127 | 0
1 | ; | 90 | J | 6.8 | 1;90;J;6,8 | 53 | 1 | Hard | 350 | 36 | 0.4 | 350 | 36 | 0.4 | [6 empty] | 260 | 36 | 0.4 | 180 | 26.6 | 0.2 | 3 | 127 |  | 11.4 |  | 133.4 | 0
1 | ; | 95.2 | V | 7.9 | 1;95,2;V;7,9 | 94 | 2 | Hard | 350 | 34 | 0.4 | 320 | 31 | 0.42 | 280 | 32 | 0.45 |  |  |  | 220 | 28.1 | 0.5 | 180 | 26.6 | 1 | 3 | 133.4 |  | 11.9 |  | 0 | 0
1 | ; | 95.2 | V | 8.1 | 1;95,2;V;8,1 | 94 | 2 | Hybrid | 350 | 34 | 0.4 | 320 | 31 | 0.42 | 280 | 32 | 0.45 |  |  |  | 230 | 29.4 | 0.6 | 180 | 27.6 | 1 | 1 | 139.7 |  | 12.7 |  | 0 | 0
1 | ; | 100 | J | 6.8 | 1;100;J;6,8 | 80 | 2 | Hybrid | 320 | 32 | 0.65 | 320 | 32 | 0.65 | 290 | 31.5 | 0.55 | [6 empty] | 180 | 26.6 | 1
1 | ; | 101.6 | V | 7.9 | 1;101,6;V;7,9 | 92 | 2 | Hard | 330 | 33.7 | 0.55 | 330 | 33.7 | 0.55 | 300 | 32.8 | 0.55 | [6 empty] | 180 | 26.6 | 1
1 | ; | 101.6 | U | 11.3 | 1;101,6;U;11,3 | 170 | 2 |  | 320 | 32.7 | 0.35 | 330 | 33 | 0.25 | 330 | 33 | 0.25 | [6 empty] | 180 | 26.6 | 0.3
1 | ; | 108 | V | 9.7 | 1;108;V;9,7 | 154 | 2 | Hybrid | 350 | 36 | 0.4 | 340 | 33 | 0.3 | 320 | 32.6 | 0.28 |  |  |  | 270 | 29.4 | 0.3 | 180 | 27.6 | 1
1 | ; | 114.3 | V | 10 | 1;114,3;V;10 | 140 | 2 | Hybrid | 370 | 36 | 0.35 | 370 | 33 | 0.4 | 330 | 32.7 | 0.35 |  |  |  | 200 | 30.5 | 0.45 | 180 | 27.6 | 1
1 | ; | 120.7 | U | 9.7 | 1;120,7;U;9,7 | 136 | 2 |  | 320 | 33.4 | 0.43 | 320 | 33.4 | 0.43 | 320 | 33.4 | 0.38 | [6 empty] | 180 | 26.6 | 0.3
1 | ; | 127 | U | 9.7 | 1;127;U;9,7 | 129 | 2 |  | 340 | 32.5 | 0.45 | 340 | 32.5 | 0.45 | 340 | 32.5 | 0.45 | [6 empty] | 180 | 26.6 | 1
1 | ; | 127 | U | 9.1 | 1;127;U;9,1 | 152 | 2 | Hard | 350 | 36 | 0.4 | 285 | 31.2 | 0.38 | 330 | 32.6 | 0.35 |  |  |  | 250 | 30.3 | 0.62 | 200 | 28.4 | 1
1 | ; | 133.4 | U | 11.4 | 1;133,4;U;11,4 | 192 | 3 | Hard | 320 | 36 | 0.4 | 300 | 29.4 | 0.42 | 320 | 29.4 | 0.43 | 275 | 31.5 | 0.43 | 235 | 29.4 | 0.6 | 180 | 27.6 | 1
|  | Ø | Form Weld | Epaisseur | concatener | Objectif en sec | Nombre de passe | Weld mode |  |  |  | Mpm | V | S | Mpm | V | S | Mpm | V | S
6 | ; | 120.6 | U | 11.9 | 6;120,6;U;11,9 | 275 | 3 |  |  |  |  | 9.6 | 30 | 80 | 9 | 29 | 90 | 9 | 28.5 | 90
6 | ; | 120.7 | U | 11.9 | 6;120,7;U;11,9 | 260 | 3 |  |  |  |  | 9.6 | 30 | 80 | 9 | 29 | 90 | 9 | 28.5 | 90
6 | ; | 120.7 | U | 9.1 | 6;120,7;U;9,1 | 185 | 2 |  |  |  |  | 9.6 | 30 | 95 | 9.5 | 29 | 90
6 | ; | 120.7 | U | 9.1 | 6;120,7;U;9,1 | 175 | 2 |  |  |  |  | 9.6 | 30 | 80 | 9.5 | 29 | 95
6 | ; | 127 | U | 9.1 | 6;127;U;9,1 | 175 | 2 |  |  |  |  | 9.6 | 30 | 80 | 9.5 | 29 | 95
6 | ; | 127 | U | 9.1 | 6;127;U;9,1 | 255 | 2 |  |  |  |  | 9.6 | 30 | 80 | 10 | 29 | 95
6 | ; | 127 | U | 9.7 | 6;127;U;9,7 | 270 | 3 |  |  |  |  | 9.6 | 30 | 80 | 9 | 29 | 80 | 9 | 28.5 | 95
6 | ; | 133.4 | U | 11.4 | 6;133,4;U;11,4 | 175 | 3 |  |  |  |  | 9.6 | 30 | 80 | 9 | 29 | 80 | 10 | 28.5 | 85
6 | ; | 133.4 | U | 11.4 | 6;133,4;U;11,4 | 245 | 3 |  |  |  |  | 9.5 | 30 | 80 | 9.6 | 28.5 | 95 | 10.5 | 28.5 | 95
6 | ; | 133.4 | V | 9.7 | 6;133,4;V;9,7 | 245 | 3 |  |  |  |  | 10 | 29.5 | 80 | 8.7 | 28.5 | 85 | 9 | 30 | 80
6 | ; | 139.7 | U | 12.7 | 6;139,7;U;12,7 | 260 | 3 |  |  |  |  | 10 | 29.5 | 85 | 9.5 | 28.5 | 95 | 10 | 28.5 | 95
Formules matricielles
Validation avec les 3 touches Ctrl+Maj+entrée

## Récap
ABAQUE DE SOUDURE DES TUBES
1;127;U;9,1
SELECTION DU TUBE
Choix du poste de travail STU |  |  | 1 |  |  | ; |  |  |  | DIAMETRE |  |  | 127
[6 empty] | 1 |  |  | 2
EPAISSEUR DE TOILE |  |  | 9.1 | [6 empty] | FORME DU CHANFREIN |  |  | U
[6 empty] | 3 |  |  | 4
Poste panasonic |  |  |  | PASSE 1 |  |  |  | PASSE 2 |  |  |  | PASSE 3 |  | CRATERE
|  | AMPERAGE |  | 285 |  |  |  | 330 |  |  |  | 0 |  | 200
|  | VOLTAGE |  | 31.2 |  |  |  | 32.6 |  |  |  | 0 |  | 28.4
|  | VITESSE |  | 0.38 |  |  |  | 0.35 |  |  |  | 0 |  | 1
Poste miller |  |  |  | PASSE 1 |  |  |  | PASSE 2 |  |  |  | PASSE 3 |  | CRATERE
|  | MPM |  | FALSE |  |  |  | FALSE |  |  |  | FALSE
|  | VOLTAGE |  | FALSE |  |  |  | FALSE |  |  |  | FALSE
|  | VITESSE (S) |  | FALSE |  |  |  | FALSE |  |  |  | FALSE
[5 empty] | OBJECTIF TEMPS MACHINE | [5 empty] | 152 |  | Secondes