## Matériaux
Matériaux | Description | Lien
BÉTON-EN | Béton Eurocode | BETON-EN
ACIER-EN | Acier Eurocode
|  |  | BÉTON-EN | [8 empty] | Retour
EUROCODE 1992-1-2 :
Calcul des structures en béton -- Règles générales - Calcul du comportement au feu
|  |  | Teneur en eau | 1.5 | %
Source
NF EN 1192-1-2: Eurocode 2 + AN Calcul des structures en béton - Partie 1-2: Règles Générales - Calcul du comportement au feu; Décembre 2013
FDS
&MATL
|  |  |  | ID= | 'BETON-EN'
|  |  |  | FYI= | 'EN 1992-1-2 -- H2O=1.5%'
|  |  |  | CONDUCTIVITY_RAMP= | 'RAMP_BETON-EN_COND'
|  |  |  | SPECIFIC_HEAT_RAMP= | 'RAMP_BETON-EN_SH'
|  |  |  | EMISSIVITY= | 0.8 | /
&RAMP ID= 'RAMP_BETON-EN_COND' ,T= 20 ,F= 0.9 /
&RAMP ID= 'RAMP_BETON-EN_COND' ,T= 100 ,F= 0.9 /
&RAMP ID= 'RAMP_BETON-EN_COND' ,T= 105 ,F= 1.47 /
&RAMP ID= 'RAMP_BETON-EN_COND' ,T= 110 ,F= 1.47 /
&RAMP ID= 'RAMP_BETON-EN_COND' ,T= 115 ,F= 1.47 /
&RAMP ID= 'RAMP_BETON-EN_COND' ,T= 140 ,F= 1.33176470588235 /
&RAMP ID= 'RAMP_BETON-EN_COND' ,T= 160 ,F= 1.22117647058824 /
&RAMP ID= 'RAMP_BETON-EN_COND' ,T= 200 ,F= 1 /
&RAMP ID= 'RAMP_BETON-EN_COND' ,T= 250 ,F= 1.025 /
&RAMP ID= 'RAMP_BETON-EN_COND' ,T= 300 ,F= 1.05 /
&RAMP ID= 'RAMP_BETON-EN_COND' ,T= 350 ,F= 1.075 /
&RAMP ID= 'RAMP_BETON-EN_COND' ,T= 400 ,F= 1.1 /
&RAMP ID= 'RAMP_BETON-EN_COND' ,T= 1200 ,F= 1.1 /
&RAMP ID= 'RAMP_BETON-EN_SH' ,T= 20 ,F= 1.951408 /
&RAMP ID= 'RAMP_BETON-EN_SH' ,T= 100 ,F= 1.7656 /
&RAMP ID= 'RAMP_BETON-EN_SH' ,T= 110 ,F= 1.743337 /
&RAMP ID= 'RAMP_BETON-EN_SH' ,T= 115 ,F= 1.73228575 /
&RAMP ID= 'RAMP_BETON-EN_SH' ,T= 140 ,F= 1.677832 /
&RAMP ID= 'RAMP_BETON-EN_SH' ,T= 160 ,F= 1.1576 /
&RAMP ID= 'RAMP_BETON-EN_SH' ,T= 200 ,F= 1.1108 /
&RAMP ID= 'RAMP_BETON-EN_SH' ,T= 250 ,F= 1.055625 /
&RAMP ID= 'RAMP_BETON-EN_SH' ,T= 300 ,F= 1.0033 /
&RAMP ID= 'RAMP_BETON-EN_SH' ,T= 350 ,F= 0.953825 /
&RAMP ID= 'RAMP_BETON-EN_SH' ,T= 400 ,F= 0.9072 /
&RAMP ID= 'RAMP_BETON-EN_SH' ,T= 450 ,F= 0.863425 /
&RAMP ID= 'RAMP_BETON-EN_SH' ,T= 500 ,F= 0.8225 /
&RAMP ID= 'RAMP_BETON-EN_SH' ,T= 550 ,F= 0.784425 /
&RAMP ID= 'RAMP_BETON-EN_SH' ,T= 600 ,F= 0.7492 /
&RAMP ID= 'RAMP_BETON-EN_SH' ,T= 650 ,F= 0.716825 /
&RAMP ID= 'RAMP_BETON-EN_SH' ,T= 700 ,F= 0.6873 /
&RAMP ID= 'RAMP_BETON-EN_SH' ,T= 850 ,F= 0.615825 /
&RAMP ID= 'RAMP_BETON-EN_SH' ,T= 1000 ,F= 0.57 /
&RAMP ID= 'RAMP_BETON-EN_SH' ,T= 1200 ,F= 0.5488 /
Données Brute
|  |  | Chaleur Spécifique |  |  |  |  | Conductivité
|  |  | T [°C] | Cp [J/Kg/K] | Cp [KJ/Kg/K] | T [°C] | Cp_FDS [kJ/kg/K] | T [°C] | λ [W/m/K) | T [°C] | λ_FDS [W/m/K)
|  |  | 20 | 900 | 0.9 | 20 | 0.9 | 20 | 1.951408 | 20 | 1.951408
|  |  | 25 | 900 | 0.9 | 100 | 0.9 | 25 | 1.93939375 | 100 | 1.7656
|  |  | 30 | 900 | 0.9 | 105 | 1.47 | 30 | 1.927433 | 110 | 1.743337
|  |  | 35 | 900 | 0.9 | 110 | 1.47 | 35 | 1.91552575 | 115 | 1.73228575
|  |  | 40 | 900 | 0.9 | 115 | 1.47 | 40 | 1.903672 | 140 | 1.677832
|  |  | 45 | 900 | 0.9 | 140 | 1.331765 | 45 | 1.89187175 | 160 | 1.1576
|  |  | 50 | 900 | 0.9 | 160 | 1.221176 | 50 | 1.880125 | 200 | 1.1108
|  |  | 55 | 900 | 0.9 | 200 | 1 | 55 | 1.86843175 | 250 | 1.055625
|  |  | 60 | 900 | 0.9 | 250 | 1.025 | 60 | 1.856792 | 300 | 1.0033
|  |  | 65 | 900 | 0.9 | 300 | 1.05 | 65 | 1.84520575 | 350 | 0.953825
|  |  | 70 | 900 | 0.9 | 350 | 1.075 | 70 | 1.833673 | 400 | 0.9072
|  |  | 75 | 900 | 0.9 | 400 | 1.1 | 75 | 1.82219375 | 450 | 0.863425
|  |  | 80 | 900 | 0.9 | 1200 | 1.1 | 80 | 1.810768 | 500 | 0.8225
|  |  | 85 | 900 | 0.9 |  |  | 85 | 1.79939575 | 550 | 0.784425
|  |  | 90 | 900 | 0.9 |  |  | 90 | 1.788077 | 600 | 0.7492
|  |  | 95 | 900 | 0.9 |  |  | 95 | 1.77681175 | 650 | 0.716825
|  |  | 100 | 900 | 0.9 |  |  | 100 | 1.7656 | 700 | 0.6873
|  |  | 105 | 1470 | 1.47 |  |  | 105 | 1.75444175 | 850 | 0.615825
|  |  | 110 | 1470 | 1.47 |  |  | 110 | 1.743337 | 1000 | 0.57
|  |  | 115 | 1470 | 1.47 |  |  | 115 | 1.73228575 | 1200 | 0.5488
|  |  | 120 | 1442.353 | 1.442353 |  |  | 120 | 1.721288
|  |  | 125 | 1414.706 | 1.414706 |  |  | 125 | 1.71034375
|  |  | 130 | 1387.059 | 1.387059 |  |  | 130 | 1.699453
|  |  | 135 | 1359.412 | 1.359412 |  |  | 135 | 1.68861575
|  |  | 140 | 1331.765 | 1.331765 |  |  | 140 | 1.677832
|  |  | 145 | 1304.118 | 1.304118 |  |  | 145 | 1.5482
|  |  | 150 | 1276.471 | 1.276471 |  |  | 150 | 1.418
|  |  | 155 | 1248.824 | 1.248824 |  |  | 155 | 1.2878
|  |  | 160 | 1221.176 | 1.221176 |  |  | 160 | 1.1576
|  |  | 165 | 1193.529 | 1.193529 |  |  | 165 | 1.15111825
|  |  | 170 | 1165.882 | 1.165882 |  |  | 170 | 1.145273
|  |  | 175 | 1138.235 | 1.138235 |  |  | 175 | 1.13945625
|  |  | 180 | 1110.588 | 1.110588 |  |  | 180 | 1.133668
|  |  | 185 | 1082.941 | 1.082941 |  |  | 185 | 1.12790825
|  |  | 190 | 1055.294 | 1.055294 |  |  | 190 | 1.122177
|  |  | 195 | 1027.647 | 1.027647 |  |  | 195 | 1.11647425
|  |  | 200 | 1000 | 1 |  |  | 200 | 1.1108
|  |  | 205 | 1002.5 | 1.0025 |  |  | 205 | 1.10515425
|  |  | 210 | 1005 | 1.005 |  |  | 210 | 1.099537
|  |  | 215 | 1007.5 | 1.0075 |  |  | 215 | 1.09394825
|  |  | 220 | 1010 | 1.01 |  |  | 220 | 1.088388
|  |  | 225 | 1012.5 | 1.0125 |  |  | 225 | 1.08285625
|  |  | 230 | 1015 | 1.015 |  |  | 230 | 1.077353
|  |  | 235 | 1017.5 | 1.0175 |  |  | 235 | 1.07187825
|  |  | 240 | 1020 | 1.02 |  |  | 240 | 1.066432
|  |  | 245 | 1022.5 | 1.0225 |  |  | 245 | 1.06101425
|  |  | 250 | 1025 | 1.025 |  |  | 250 | 1.055625
|  |  | 255 | 1027.5 | 1.0275 |  |  | 255 | 1.05026425
|  |  | 260 | 1030 | 1.03 |  |  | 260 | 1.044932
|  |  | 265 | 1032.5 | 1.0325 |  |  | 265 | 1.03962825
|  |  | 270 | 1035 | 1.035 |  |  | 270 | 1.034353
|  |  | 275 | 1037.5 | 1.0375 |  |  | 275 | 1.02910625
|  |  | 280 | 1040 | 1.04 |  |  | 280 | 1.023888
|  |  | 285 | 1042.5 | 1.0425 |  |  | 285 | 1.01869825
|  |  | 290 | 1045 | 1.045 |  |  | 290 | 1.013537
|  |  | 295 | 1047.5 | 1.0475 |  |  | 295 | 1.00840425
|  |  | 300 | 1050 | 1.05 |  |  | 300 | 1.0033
|  |  | 305 | 1052.5 | 1.0525 |  |  | 305 | 0.99822425
|  |  | 310 | 1055 | 1.055 |  |  | 310 | 0.993177
|  |  | 315 | 1057.5 | 1.0575 |  |  | 315 | 0.98815825
|  |  | 320 | 1060 | 1.06 |  |  | 320 | 0.983168
|  |  | 325 | 1062.5 | 1.0625 |  |  | 325 | 0.97820625
|  |  | 330 | 1065 | 1.065 |  |  | 330 | 0.973273
|  |  | 335 | 1067.5 | 1.0675 |  |  | 335 | 0.96836825
|  |  | 340 | 1070 | 1.07 |  |  | 340 | 0.963492
|  |  | 345 | 1072.5 | 1.0725 |  |  | 345 | 0.95864425
|  |  | 350 | 1075 | 1.075 |  |  | 350 | 0.953825
|  |  | 355 | 1077.5 | 1.0775 |  |  | 355 | 0.94903425
|  |  | 360 | 1080 | 1.08 |  |  | 360 | 0.944272
|  |  | 365 | 1082.5 | 1.0825 |  |  | 365 | 0.93953825
|  |  | 370 | 1085 | 1.085 |  |  | 370 | 0.934833
|  |  | 375 | 1087.5 | 1.0875 |  |  | 375 | 0.93015625
|  |  | 380 | 1090 | 1.09 |  |  | 380 | 0.925508
|  |  | 385 | 1092.5 | 1.0925 |  |  | 385 | 0.92088825
|  |  | 390 | 1095 | 1.095 |  |  | 390 | 0.916297
|  |  | 395 | 1097.5 | 1.0975 |  |  | 395 | 0.91173425
|  |  | 400 | 1100 | 1.1 |  |  | 400 | 0.9072
|  |  | 405 | 1100 | 1.1 |  |  | 405 | 0.90269425
|  |  | 410 | 1100 | 1.1 |  |  | 410 | 0.898217
|  |  | 415 | 1100 | 1.1 |  |  | 415 | 0.89376825
|  |  | 420 | 1100 | 1.1 |  |  | 420 | 0.889348
|  |  | 425 | 1100 | 1.1 |  |  | 425 | 0.88495625
|  |  | 430 | 1100 | 1.1 |  |  | 430 | 0.880593
|  |  | 435 | 1100 | 1.1 |  |  | 435 | 0.87625825
|  |  | 440 | 1100 | 1.1 |  |  | 440 | 0.871952
|  |  | 445 | 1100 | 1.1 |  |  | 445 | 0.86767425
|  |  | 450 | 1100 | 1.1 |  |  | 450 | 0.863425
|  |  | 455 | 1100 | 1.1 |  |  | 455 | 0.85920425
|  |  | 460 | 1100 | 1.1 |  |  | 460 | 0.855012
|  |  | 465 | 1100 | 1.1 |  |  | 465 | 0.85084825
|  |  | 470 | 1100 | 1.1 |  |  | 470 | 0.846713
|  |  | 475 | 1100 | 1.1 |  |  | 475 | 0.84260625
|  |  | 480 | 1100 | 1.1 |  |  | 480 | 0.838528
|  |  | 485 | 1100 | 1.1 |  |  | 485 | 0.83447825
|  |  | 490 | 1100 | 1.1 |  |  | 490 | 0.830457
|  |  | 495 | 1100 | 1.1 |  |  | 495 | 0.82646425
|  |  | 500 | 1100 | 1.1 |  |  | 500 | 0.8225
|  |  | 505 | 1100 | 1.1 |  |  | 505 | 0.81856425
|  |  | 510 | 1100 | 1.1 |  |  | 510 | 0.814657
|  |  | 515 | 1100 | 1.1 |  |  | 515 | 0.81077825
|  |  | 520 | 1100 | 1.1 |  |  | 520 | 0.806928
|  |  | 525 | 1100 | 1.1 |  |  | 525 | 0.80310625
|  |  | 530 | 1100 | 1.1 |  |  | 530 | 0.799313
|  |  | 535 | 1100 | 1.1 |  |  | 535 | 0.79554825
|  |  | 540 | 1100 | 1.1 |  |  | 540 | 0.791812
|  |  | 545 | 1100 | 1.1 |  |  | 545 | 0.78810425
|  |  | 550 | 1100 | 1.1 |  |  | 550 | 0.784425
|  |  | 555 | 1100 | 1.1 |  |  | 555 | 0.78077425
|  |  | 560 | 1100 | 1.1 |  |  | 560 | 0.777152
|  |  | 565 | 1100 | 1.1 |  |  | 565 | 0.77355825
|  |  | 570 | 1100 | 1.1 |  |  | 570 | 0.769993
|  |  | 575 | 1100 | 1.1 |  |  | 575 | 0.76645625
|  |  | 580 | 1100 | 1.1 |  |  | 580 | 0.762948
|  |  | 585 | 1100 | 1.1 |  |  | 585 | 0.75946825
|  |  | 590 | 1100 | 1.1 |  |  | 590 | 0.756017
|  |  | 595 | 1100 | 1.1 |  |  | 595 | 0.75259425
|  |  | 600 | 1100 | 1.1 |  |  | 600 | 0.7492
|  |  | 605 | 1100 | 1.1 |  |  | 605 | 0.74583425
|  |  | 610 | 1100 | 1.1 |  |  | 610 | 0.742497
|  |  | 615 | 1100 | 1.1 |  |  | 615 | 0.73918825
|  |  | 620 | 1100 | 1.1 |  |  | 620 | 0.735908
|  |  | 625 | 1100 | 1.1 |  |  | 625 | 0.73265625
|  |  | 630 | 1100 | 1.1 |  |  | 630 | 0.729433
|  |  | 635 | 1100 | 1.1 |  |  | 635 | 0.72623825
|  |  | 640 | 1100 | 1.1 |  |  | 640 | 0.723072
|  |  | 645 | 1100 | 1.1 |  |  | 645 | 0.71993425
|  |  | 650 | 1100 | 1.1 |  |  | 650 | 0.716825
|  |  | 655 | 1100 | 1.1 |  |  | 655 | 0.71374425
|  |  | 660 | 1100 | 1.1 |  |  | 660 | 0.710692
|  |  | 665 | 1100 | 1.1 |  |  | 665 | 0.70766825
|  |  | 670 | 1100 | 1.1 |  |  | 670 | 0.704673
|  |  | 675 | 1100 | 1.1 |  |  | 675 | 0.70170625
|  |  | 680 | 1100 | 1.1 |  |  | 680 | 0.698768
|  |  | 685 | 1100 | 1.1 |  |  | 685 | 0.69585825
|  |  | 690 | 1100 | 1.1 |  |  | 690 | 0.692977
|  |  | 695 | 1100 | 1.1 |  |  | 695 | 0.69012425
|  |  | 700 | 1100 | 1.1 |  |  | 700 | 0.6873
|  |  | 705 | 1100 | 1.1 |  |  | 705 | 0.68450425
|  |  | 710 | 1100 | 1.1 |  |  | 710 | 0.681737
|  |  | 715 | 1100 | 1.1 |  |  | 715 | 0.67899825
|  |  | 720 | 1100 | 1.1 |  |  | 720 | 0.676288
|  |  | 725 | 1100 | 1.1 |  |  | 725 | 0.67360625
|  |  | 730 | 1100 | 1.1 |  |  | 730 | 0.670953
|  |  | 735 | 1100 | 1.1 |  |  | 735 | 0.66832825
|  |  | 740 | 1100 | 1.1 |  |  | 740 | 0.665732
|  |  | 745 | 1100 | 1.1 |  |  | 745 | 0.66316425
|  |  | 750 | 1100 | 1.1 |  |  | 750 | 0.660625
|  |  | 755 | 1100 | 1.1 |  |  | 755 | 0.65811425
|  |  | 760 | 1100 | 1.1 |  |  | 760 | 0.655632
|  |  | 765 | 1100 | 1.1 |  |  | 765 | 0.65317825
|  |  | 770 | 1100 | 1.1 |  |  | 770 | 0.650753
|  |  | 775 | 1100 | 1.1 |  |  | 775 | 0.64835625
|  |  | 780 | 1100 | 1.1 |  |  | 780 | 0.645988
|  |  | 785 | 1100 | 1.1 |  |  | 785 | 0.64364825
|  |  | 790 | 1100 | 1.1 |  |  | 790 | 0.641337
|  |  | 795 | 1100 | 1.1 |  |  | 795 | 0.63905425
|  |  | 800 | 1100 | 1.1 |  |  | 800 | 0.6368
|  |  | 805 | 1100 | 1.1 |  |  | 805 | 0.63457425
|  |  | 810 | 1100 | 1.1 |  |  | 810 | 0.632377
|  |  | 815 | 1100 | 1.1 |  |  | 815 | 0.63020825
|  |  | 820 | 1100 | 1.1 |  |  | 820 | 0.628068
|  |  | 825 | 1100 | 1.1 |  |  | 825 | 0.62595625
|  |  | 830 | 1100 | 1.1 |  |  | 830 | 0.623873
|  |  | 835 | 1100 | 1.1 |  |  | 835 | 0.62181825
|  |  | 840 | 1100 | 1.1 |  |  | 840 | 0.619792
|  |  | 845 | 1100 | 1.1 |  |  | 845 | 0.61779425
|  |  | 850 | 1100 | 1.1 |  |  | 850 | 0.615825
|  |  | 855 | 1100 | 1.1 |  |  | 855 | 0.61388425
|  |  | 860 | 1100 | 1.1 |  |  | 860 | 0.611972
|  |  | 865 | 1100 | 1.1 |  |  | 865 | 0.61008825
|  |  | 870 | 1100 | 1.1 |  |  | 870 | 0.608233
|  |  | 875 | 1100 | 1.1 |  |  | 875 | 0.60640625
|  |  | 880 | 1100 | 1.1 |  |  | 880 | 0.604608
|  |  | 885 | 1100 | 1.1 |  |  | 885 | 0.60283825
|  |  | 890 | 1100 | 1.1 |  |  | 890 | 0.601097
|  |  | 895 | 1100 | 1.1 |  |  | 895 | 0.59938425
|  |  | 900 | 1100 | 1.1 |  |  | 900 | 0.5977
|  |  | 905 | 1100 | 1.1 |  |  | 905 | 0.59604425
|  |  | 910 | 1100 | 1.1 |  |  | 910 | 0.594417
|  |  | 915 | 1100 | 1.1 |  |  | 915 | 0.59281825
|  |  | 920 | 1100 | 1.1 |  |  | 920 | 0.591248
|  |  | 925 | 1100 | 1.1 |  |  | 925 | 0.58970625
|  |  | 930 | 1100 | 1.1 |  |  | 930 | 0.588193
|  |  | 935 | 1100 | 1.1 |  |  | 935 | 0.58670825
|  |  | 940 | 1100 | 1.1 |  |  | 940 | 0.585252
|  |  | 945 | 1100 | 1.1 |  |  | 945 | 0.58382425
|  |  | 950 | 1100 | 1.1 |  |  | 950 | 0.582425
|  |  | 955 | 1100 | 1.1 |  |  | 955 | 0.58105425
|  |  | 960 | 1100 | 1.1 |  |  | 960 | 0.579712
|  |  | 965 | 1100 | 1.1 |  |  | 965 | 0.57839825
|  |  | 970 | 1100 | 1.1 |  |  | 970 | 0.577113
|  |  | 975 | 1100 | 1.1 |  |  | 975 | 0.57585625
|  |  | 980 | 1100 | 1.1 |  |  | 980 | 0.574628
|  |  | 985 | 1100 | 1.1 |  |  | 985 | 0.57342825
|  |  | 990 | 1100 | 1.1 |  |  | 990 | 0.572257
|  |  | 995 | 1100 | 1.1 |  |  | 995 | 0.57111425
|  |  | 1000 | 1100 | 1.1 |  |  | 1000 | 0.57
|  |  | 1005 | 1100 | 1.1 |  |  | 1005 | 0.56891425
|  |  | 1010 | 1100 | 1.1 |  |  | 1010 | 0.567857
|  |  | 1015 | 1100 | 1.1 |  |  | 1015 | 0.56682825
|  |  | 1020 | 1100 | 1.1 |  |  | 1020 | 0.565828
|  |  | 1025 | 1100 | 1.1 |  |  | 1025 | 0.56485625
|  |  | 1030 | 1100 | 1.1 |  |  | 1030 | 0.563913
|  |  | 1035 | 1100 | 1.1 |  |  | 1035 | 0.56299825
|  |  | 1040 | 1100 | 1.1 |  |  | 1040 | 0.562112
|  |  | 1045 | 1100 | 1.1 |  |  | 1045 | 0.56125425
|  |  | 1050 | 1100 | 1.1 |  |  | 1050 | 0.560425
|  |  | 1055 | 1100 | 1.1 |  |  | 1055 | 0.55962425
|  |  | 1060 | 1100 | 1.1 |  |  | 1060 | 0.558852
|  |  | 1065 | 1100 | 1.1 |  |  | 1065 | 0.55810825
|  |  | 1070 | 1100 | 1.1 |  |  | 1070 | 0.557393
|  |  | 1075 | 1100 | 1.1 |  |  | 1075 | 0.55670625
|  |  | 1080 | 1100 | 1.1 |  |  | 1080 | 0.556048
|  |  | 1085 | 1100 | 1.1 |  |  | 1085 | 0.55541825
|  |  | 1090 | 1100 | 1.1 |  |  | 1090 | 0.554817
|  |  | 1095 | 1100 | 1.1 |  |  | 1095 | 0.55424425
|  |  | 1100 | 1100 | 1.1 |  |  | 1100 | 0.5537
|  |  | 1105 | 1100 | 1.1 |  |  | 1105 | 0.55318425
|  |  | 1110 | 1100 | 1.1 |  |  | 1110 | 0.552697
|  |  | 1115 | 1100 | 1.1 |  |  | 1115 | 0.55223825
|  |  | 1120 | 1100 | 1.1 |  |  | 1120 | 0.551808
|  |  | 1125 | 1100 | 1.1 |  |  | 1125 | 0.55140625
|  |  | 1130 | 1100 | 1.1 |  |  | 1130 | 0.551033
|  |  | 1135 | 1100 | 1.1 |  |  | 1135 | 0.55068825
|  |  | 1140 | 1100 | 1.1 |  |  | 1140 | 0.550372
|  |  | 1145 | 1100 | 1.1 |  |  | 1145 | 0.55008425
|  |  | 1150 | 1100 | 1.1 |  |  | 1150 | 0.549825
|  |  | 1155 | 1100 | 1.1 |  |  | 1155 | 0.54959425
|  |  | 1160 | 1100 | 1.1 |  |  | 1160 | 0.549392
|  |  | 1165 | 1100 | 1.1 |  |  | 1165 | 0.54921825
|  |  | 1170 | 1100 | 1.1 |  |  | 1170 | 0.549073
|  |  | 1175 | 1100 | 1.1 |  |  | 1175 | 0.54895625
|  |  | 1180 | 1100 | 1.1 |  |  | 1180 | 0.548868
|  |  | 1185 | 1100 | 1.1 |  |  | 1185 | 0.54880825
|  |  | 1190 | 1100 | 1.1 |  |  | 1190 | 0.548777
|  |  | 1195 | 1100 | 1.1 |  |  | 1195 | 0.54877425
|  |  | 1200 | 1100 | 1.1 |  |  | 1200 | 0.5488

## REAC
[9 empty] | Retour |  |  | 'KEROSENE' |  | Retour |  |  | 'POLYETHYLENE' |  | Retour
Combustible | Nom Commun | Type | Formule | Détails | Lien | &REAC |  |  |  | &REAC |  |  |  |  | &REAC
[7 empty] | ID= |  |  |  | ID= | 'KEROSENE' |  |  |  | ID= | 'POLYETHYLENE'
[7 empty] | FYI= |  |  |  | FYI= |  |  |  |  | FYI=
[7 empty] | C= |  |  |  | C= | 14 |  |  |  | C= | 2
'KEROSENE' | Kerosene | Carburant Aviation ; Additifs Automobile | CnH2n+2 |  | GO |  | H= |  |  |  | H= | 30 |  |  |  | H= | 4
[7 empty] | O= |  |  |  | O= | 0 |  |  |  | O= | 0
'POLYETHYLENE' | Polyéthylène ; PE | Emballages plastiques ; Gaines de câbles | C2H4 |  | GO |  | N= |  |  |  | N= | 0 |  |  |  | N= | 0
[7 empty] | SOOT_YIELD= |  |  |  | SOOT_YIELD= |  |  |  |  | SOOT_YIELD=
[7 empty] | CO_YIELD= |  |  |  | CO_YIELD= |  |  |  |  | CO_YIELD=
[7 empty] | HEAT_OF_COMBUSTION= | / |  |  | HEAT_OF_COMBUSTION= |  | / |  |  | HEAT_OF_COMBUSTION= |  | /