## Coefficient d'absorption
Types de matériaux | Matériaux | Nature des matériaux | Indice α d'absorption acoustique du matériau en fonction des fréquences
|  |  | 125 Hz | 250 Hz | 500 Hz | 1000 Hz | 2000 Hz | 4000 Hz
Béton_et_enduits | Béton | Brut_de_décoffrage_et_non_peint | 0.02 | 0.02 | 0.02 | 0.03 | 0.04 | 0.04
|  | Lisse | 0.01 | 0.01 | 0.01 | 0.02 | 0.05 | 0.07
|  | Très_lisse_et_peint_(vernis,_laque) | 0.01 | 0.01 | 0.01 | 0.01 | 0.02 | 0.02
| Enduit | A_la_chaux_sur_lattis_de_bois | 0.03 | 0.03 | 0.03 | 0.04 | 0.05 | 0.05
|  | Chaux_et_sable_sur_métal_déployé | 0.04 | 0.05 | 0.06 | 0.08 | 0.04 | 0.06
|  | Ciment_lissé | 0.01 | 0.01 | 0.02 | 0.02 | 0.02 | 0.03
|  | Crépi | 0.01 | 0.03 | 0.04 | 0.05 | 0.08 | 0.17
|  | Plâtre | 0.02 | 0.02 | 0.03 | 0.03 | 0.03 | 0.03
Bois_et_dérivés_du_bois | Bois | Vernis | 0.05 | 0.04 | 0.03 | 0.03 | 0.03 | 0.03
|  | Revêtement_de_bois_-_e=5cm_-_collé_sur_mur | 0.1 | 0.07 | 0.05 | 0.05 | 0.04 | 0.04
| Contreplaqué | e_=_6mm_-_50mm_du_mur | 0.6 | 0.4 | 0.35 | 0.12 | 0.08 | 0.08
|  | e_=_5mm_-_20mm_du_mur | 0.07 | 0.12 | 0.28 | 0.11 | 0.08 | 0.08
|  | e_=_5mm_-_50mm_du_mur | 0.12 | 0.2 | 0.08 | 0.08 | 0.07 | 0.02
|  | e_=_5mm_-_50mm_du_mur_+_laine_minérale | 0.25 | 0.4 | 0.3 | 0.15 | 0.16 | 0.08
|  | e_=_3mm_-_50mm_du_mur | 0.2 | 0.28 | 0.26 | 0.09 | 0.12 | 0.11
| Contreplaqué_poli_et_verni | e_=_8mm_-200mm_du_mur | 0.04 | 0.15 | 0.08 | 0.05 | 0.03 | 0.03
| Isorel_dur | e_=_12mm_-_diaphragme_-_50mm_du_mur | 0.32 | 0.15 | 0.09 | 0.09 | 0.09 | 0.09
| Isorel_mou | e_=_15mm_-_collé | 0.1 | 0.15 | 0.3 | 0.52 | 0.65 | 0.62
|  | e_=_12mm_-_fixé_sur_mur | 0.06 | 0.11 | 0.33 | 0.4 | 0.4 | 0.43
| Panneau | Fourrures_(5kg/m²)_-_e_=_8mm_-_3cm_du_mur | 0.25 | 0.22 | 0.04 | 0.03 | 0.03 | 0.08
|  | Fourrures_(5kg/m²)_-_e_=_8mm_-_5cm_du_mur | 0.28 | 0.22 | 0.17 | 0.09 | 0.1 | 0.11
|  | Fourrures_(5kg/m²)_-_e_=_16mm_-_5cm_du_mur | 0.18 | 0.12 | 0.1 | 0.09 | 0.08 | 0.07
| Panneau_de_fibres | Perforation_borgne_-_e=_12mm_-_vided'air | 0.48 | 0.41 | 0.57 | 0.96 | 0.89 | 0.59
|  | Perforation_borgne_-_e=_12mm_-_collé_sur_paroi | 0.12 | 0.21 | 0.59 | 0.74 | 0.82 | 0.74
|  | Trou_Φ_4mm,_l_=_2cm,_espace_13mm_-_sur_mur | 0.07 | 0.22 | 0.47 | 0.53 | 0.67 | 0.51
|  | Trou_Φ_4mm,_l_=_2cm,_espace_13mm_-_25mm_dumur | 0.21 | 0.45 | 0.71 | 0.52 | 0.69 | 0.5
|  | Trou_Φ5mm,_l_=_2cm,_espace_14mm_-_66mm_du_mur_+_laine_minérale | 0.13 | 0.73 | 0.85 | 0.72 | 0.72 | 0.51
| Panneau_de_lin | En_diaphragme_-_50mm_du_mur | 0.7 | 0.8 | 0.05 | 0.4 | 0.35 | 0.3
| Panneau_Klégecel | 80mm_du_mur_+_laine_minérale | 0.53 | 0.58 | 0.35 | 0.35 | 0.25 | 0.2
Faux_plafond | Dalle_de_fibre | Fibres_de_roches_microperforées_e=16mm | 0.52 | 0.43 | 0.68 | 0.95 | 0.82 | 0.74
|  | Fibres_de_verre_et_résine,_granitées_-_e_=_18mm | 0.1 | 0.45 | 0.85 | 0.7 | 0.6 | 0.5
|  | Fibres_minérales_(perforation_et_fissuration) | 0.37 | 0.4 | 0.62 | 0.82 | 0.86 | 0.88
| Dalle_en_staff | Staff_perforé_et_absorbant_avec_kraft | 0 | 0.23 | 0.46 | 0.77 | 0.88 | 0
| Lames | Aluminium_5/10_-_espacées_de_15_à_25mm | 0.72 | 0.51 | 0.65 | 0.8 | 0.6 | 0.5
Fibres_agglomérés_Héraclite | Plaque_(25mm) | Collées_sur_mur | 0.025 | 0.04 | 0.21 | 0.55 | 0.72 | 0.82
|  | Collée_à_20mm_du_mur | 0.02 | 0.09 | 0.16 | 0.62 | 0.65 | 0.9
|  | Collée_à_20mm_du_mur_+10mm_de_plâtre_perforé | 0.07 | 0.21 | 0.58 | 0.37 | 0.3 | 0.2
|  | A_30mm_du_mur_+_léger_crépi_au_mortier | 0.02 | 0.12 | 0.44 | 0.45 | 0.39 | 0.49
|  | A30mm_du_mur_+_papier_collé_ | 0.12 | 0.32 | 0.32 | 0.29 | 0.3 | 0.3
|  | Bandes_de_papier_d'épaisseur_1cm,_espacées_de_26cm,_à_30mm_du_mur | 0.03 | 0.54 | 0.45 | 0.39 | 0.38 | 0.36
|  | A_30mm_du_mur_+_enduit_poreux_de_10mm | 0.14 | 0.42 | 0.46 | 0.44 | 0.49 | 0.55
| Fibres_de_bois | Fibralith_-_e_=_30mm_-_enrobé_de_ciment | 0 | 0.18 | 0.3 | 0.67 | 0.61 | 0
Liquides | eau | eau_courante | 0.01 | 0.01 | 0.01 | 0.015 | 0.02 | 0.025
Matériaux_poreux | Aggloméré | Projection_de_billes_de_polystyrène_+_résube_-_e_=_10mm | 0.03 | 0.04 | 0.05 | 0.14 | 0.32 | 0.75
| Brique_perforée | 1500_trous_/m²_-_9mm_de_laine_minérale | 0.09 | 0.71 | 0.74 | 0.58 | 0.37 | 0.29
| Fibre_de_roche | Projetée_-_e_=_25mm | 0.2 | 0.55 | 0.6 | 0.6 | 0.6 | 0.6
| Fibre_de_verre | Aspect_naturel | 0.25 | 0.32 | 0.65 | 0.7 | 0.73 | 0.8
|  | Panneaux_-_e_=_30mm | 0.08 | 0.31 | 0.8 | 0.97 | 0.99 | 1
| Laine_de_lin | Aspect_naturel | 0.09 | 0.18 | 0.45 | 0.72 | 0.5 | 0.33
| Laine_de_roche | Projetée_sur_métal_déployé_-_250_kg/m3_-_e_=15mm | 0.15 | 0.16 | 0.25 | 0.35 | 0.35 | 0.35
| Laine_de_verre | e_=_25mm | 0.15 | 0.38 | 0.6 | 0.64 | 0.62 | 0.62
|  | Projetée_-_e_=_10mm | 0.06 | 0.09 | 0.13 | 0.19 | 0.25 | 0.31
|  | Recourverte_de_toile_poreuse_-_e_=_50mm | 0.35 | 0.45 | 0.56 | 0.8 | 0.6 | 0.55
| Laine_minérale | 100_kg/m3_-_e_=_50mm | 0.27 | 0.62 | 0.88 | 0.93 | 0.81 | 0.76
|  | Isover_-_e_=_25mm | 0.43 | 0.51 | 0.57 | 0.62 | 0.65 | 0.67
| Marbre | Surface_polie | 0.1 | 0.1 | 0.1 | 0.1 | 0.1 | 0.1
| Mousse | Urée-formol_-_6_kg/m3_-_e_=_20mm | 0.14 | 0.19 | 0.3 | 0.62 | 0.8 | 0.72
| Pierre | Polie | 0.1 | 0.1 | 0.1 | 0.1 | 0.1 | 0.1
| Plaque_de_plâtre | e_=_10mm_+40mm_de_laine_minérale_-_0,01mm_du_mur | 0.3 | 0.2 | 0.1 | 0.1 | 0.05 | 0.1
| Plâtre | Lissé | 0.02 | 0.02 | 0.03 | 0.04 | 0.05 | 0.07
| Vermiculite | Aspect_naturel | 0.31 | 0.34 | 0.5 | 0.75 | 0.8 | 0.85
Paroi_réfléchissante | Vitre | Verre | 0.03 | 0.03 | 0.03 | 0.02 | 0.02 | 0.02
Revêtements_de_sol | Tapis | Doublé_ | 0.1 | 0 | 0.25 | 0 | 0.4 | 0
|  | Non_doublé | 0.08 | 0 | 0.15 | 0 | 0.25 | 0
|  | Posé_sur_béton_-_e_=_11m | 0.09 | 0.06 | 0.24 | 0.24 | 0.24 | 0.11
|  | Tapis_type_sommer | 0.02 | 0.04 | 0.07 | 0.14 | 0.25 | 0.37
|  | Tapis_type_sommer_velours | 0.03 | 0.07 | 0.18 | 0.32 | 0.62 | 0.68
| Tissu_de_coton | Plissé_aux_7/8 | 0.03 | 0.12 | 0.15 | 0.27 | 0.37 | 0.42
|  | Plissé_de_moitié_-_475_g/m² | 0.07 | 0.31 | 0.49 | 0.81 | 0.66 | 0.54
| Moquette | Posée_sur_thibaude_moyenne | 0.08 | 0.27 | 0.39 | 0.34 | 0.4 | 0.4
|  | Posée_sur_thibaude_épaisse | 0.14 | 0.32 | 0.45 | 0.45 | 0.4 | 0.35
|  | Posée_sur_béton | 0.05 | 0.1 | 0.25 | 0.3 | 0.3 | 0.3
|  | Epaisse_posée_sur_béton | 0.1 | 0.2 | 0.25 | 0.3 | 0.3 | 0.3
|  | Haute_laine_sur_feutre | 0.2 | 0.3 | 0.4 | 0.5 | 0.6 | 0.6
|  | Bouclée_sur_épaisseur_=_4mm | 0.01 | 0.03 | 0.05 | 0.11 | 0.32 | 0.6
|  | Epaisseur_10mm_sur_béton | 0.09 | 0.08 | 0.2 | 0.26 | 0.27 | 0.37
| Parquet | Ciré_ou_plastifié | 0.05 | 0.05 | 0.05 | 0.05 | 0.05 | 0.05
|  | Naturel_posé_sur_lambourdes | 0.15 | 0.11 | 0.1 | 0.07 | 0.06 | 0.06
|  | Collé | 0.04 | 0.04 | 0.05 | 0.06 | 0.06 | 0.06
Rideaux__Tentures__Tissus | Décor_de_scène | Teintures_scéniques_légères_en_cretonne | 0.05 | 0.15 | 0.15 | 0.15 | 0.1 | 0.05
| Draperie | Coton_contre_mur | 0.04 | 0.05 | 0.11 | 0.18 | 0.3 | 0.44
|  | Coton,_plis_serrés | 0.1 | 0.38 | 0.5 | 0.85 | 0.82 | 0.67
| Feutre | e_=_25mm_-_collé_ | 0.12 | 0.25 | 0.5 | 0.63 | 0.65 | 0.6
|  | e_=_12mm_-_flottant | 0.17 | 0.24 | 0.35 | 0.5 | 0.65 | 0.65
| Laine | De_lin | 0.09 | 0.18 | 0.48 | 0.73 | 0.5 | 0.33
| Molleton | tendu | 0.5 | 0.57 | 0.48 | 0.35 | 0.28 | 0.2
| Rideau | Velours_mince,_plis_simples | 0.08 | 0.3 | 0.5 | 0.5 | 0.6 | 0.6
|  | Velours_épais,_doubles_plis | 0.5 | 0.5 | 0.7 | 0.9 | 0.9 | 0.92
|  | Coton | 0.1 | 0.2 | 0.4 | 0.5 | 0.65 | 0.6
|  | Velours_tendu_contre_mur_-_350_kg/m² | 0.03 | 0.04 | 0.11 | 0.17 | 0.24 | 0.37
|  | Velours_drapés_à_50%_-_500_g/m² | 0.07 | 0.31 | 0.49 | 0.75 | 0.7 | 0.6
|  | Très_lourds_drapés_à_50%_-_625_g/m² | 0.14 | 0.35 | 0.55 | 0.72 | 0.7 | 0.65
|  | A_90mm_du_mur | 0.06 | 0.1 | 0.38 | 0.63 | 0.7 | 0.73
| Tissu_décoratif | Posé_sur_mousse_d'une_épaisseur_de_5_ou_10mm | 0.13 | 0.16 | 0.17 | 0.24 | 0.44 | 0.53
|  | Posé_sur_mousse_d'une_épaisseur_de_20mm | 0.35 | 0.4 | 0.43 | 0.52 | 0.53 | 0.57
| Velours | A_100mm_du_mur | 0.09 | 0.33 | 0.45 | 0.52 | 0.5 | 0.44
|  | A_200mm_du_mur | 0.12 | 0.36 | 0.45 | 0.52 | 0.5 | 0.44
Spectateurs | Enfant | - | 0.17 | 0.4 | 0.42 | 0.42 | 0.33 | 0.26
| Adolescent | - | 0.19 | 0.2 | 0.33 | 0.38 | 0.42 | 0.4
| Adulte | - | 0.2 | 0.3 | 0.39 | 0.43 | 0.47 | 0.47
|  | Assis_dans_un_fauteuil | 0.28 | 0.3 | 0.42 | 0.45 | 0.45 | 0.48
| Auditoire | Siège_de_théâtre | 0.2 | 0.33 | 0.38 | 0.46 | 0.4 | 0.04
|  | Banc_d'église | 0.2 | 0.25 | 0.31 | 0.35 | 0.33 | 0.35
Mobiliers_de_salles_de_spectacles | Fauteuil | Fauteuil_recouvert_de_tissu_plastique | 0.14 | 0.23 | 0.35 | 0.39 | 0.3 | 0.28
|  | Fauteuil_recouvert_de_tissu_épais | 0.15 | 0.2 | 0.3 | 0.4 | 0.5 | 0.6
|  | Fauteuil_revêtu_de_velours | 0.14 | 0.23 | 0.35 | 0.39 | 0.5 | 0.55
|  | Fauteuil_très_rembourré,_non_occupé,_sur_moquette | 0.2 | 0.25 | 0.35 | 0.4 | 0.3 | 0.3
| Siège | Bois_simple | 0.03 | 0.04 | 0.04 | 0.05 | 0.05 | 0.06
|  | A_ressort_(siège_+_dossier_en_tissu) | 0.25 | 0.31 | 0.33 | 0.34 | 0.35 | 0.32
|  | Théâtre_(confortablement_rembourré) | 0.25 | 0.32 | 0.28 | 0.31 | 0.33 | 0.3
|  | Dur,_non_occupé_sur_plancher_bois | 0.15 | 0.2 | 0.25 | 0.3 | 0.25 | 0.2
|  | Tissus_épais | 0.4 | 0.6 | 0.8 | 0.88 | 0.82 | 0.7
|  | En_contreplaqué_(position_relevée) | 0.15 | 0.13 | 0.15 | 0.12 | 0.06 | 0.06
Briques | Mu_non_peint | - | 0.02 | 0.02 | 0.03 | 0.04 | 0.05 | 0.07
| Mur_peint | - | 0.01 | 0.01 | 0.02 | 0.02 | 0.02 | 0.02
| Avec_enduit_ | - | 0.02 | 0.02 | 0.03 | 0.04 | 0.05 | 0.05
| Avec_enduit_et_peinture | - | 0.01 | 0.02 | 0.02 | 0.02 | 0.03 | 0.03
| Avec_enduit_et_papier_peint | - | 0.02 | 0.03 | 0.04 | 0.05 | 0.07 | 0.08
Projection_de_fibres | Fibres_minérales | 10mm_d'épaisseur | 0.06 | 0.09 | 0.1 | 0.2 | 0.25 | 0.3
|  | 25mm_d'épaisseur | 0.35 | 0.45 | 0.8 | 0.9 | 0.9 | 0.9
|  | 15_à_25mm_d'éoausseyr_syr_treillis_avec_lame_d'air | 0.4 | 0.55 | 0.6 | 0.85 | 0.9 | 0.85
| Vermiculite | 15mm_d'épaisseur_non_peinte | 0.2 | 0.15 | 0.18 | 0.26 | 0.4 | 0.62
|  | 15mm_d'épaisseur,_avec_peinture_mince | 0.2 | 0.13 | 0.15 | 0.2 | 0.32 | 0.5
Bacs_métalliques_perforés_sous_toitures | Bacs_aciers_(perforations_:_6_à_12%) | Avec_laine_minérale_de_35mm_d'épaisseur_+_kraft | 0.7 | 0.8 | 0.93 | 0.99 | 0.82 | 0.84
|  | Avec_laine_minérale_nue_de_35mm_d'épaisseur | 0.65 | 0.56 | 0.57 | 0.77 | 0.66 | 0.54
|  | Avec_2_couches_de_laine_minérale_nue_de_25_et_50mm_d'épaisseur | 0.61 | 0.73 | 0.93 | 0.99 | 0.81 | 0.67
Fourrures (5kg/m²) - e = 8mm - 3cm du mur

## Calcul Tr
Calcul temps de réverbération
Types de matériaux | Matériaux | Nature des matériaux |  | Si | 125 | 250 | 500 | 1000 | 2000
Béton_et_enduits | Enduits | Plâtre | ai |  | 0.02 | 0.02 | 0.03 | 0.03 | 0.03
|  |  | Ai |  | 0.02 | 0.02 | 0.03 | 0.03 | 0.03
|  |  | ai |  | #REF! | #REF! | #REF! | #REF! | #REF!
|  |  | Ai |  | #REF! | #REF! | #REF! | #REF! | #REF!
|  |  | ai |  | #REF! | #REF! | #REF! | #REF! | #REF!
|  |  | Ai |  | #REF! | #REF! | #REF! | #REF! | #REF!
|  |  | ai |  | #REF! | #REF! | #REF! | #REF! | #REF!
|  |  | Ai |  | #REF! | #REF! | #REF! | #REF! | #REF!
|  |  | ai |  | #REF! | #REF! | #REF! | #REF! | #REF!
|  |  | Ai |  | #REF! | #REF! | #REF! | #REF! | #REF!
|  |  | ai |  | #REF! | #REF! | #REF! | #REF! | #REF!
|  |  | Ai |  | #REF! | #REF! | #REF! | #REF! | #REF!
|  |  | ai |  | #REF! | #REF! | #REF! | #REF! | #REF!
|  |  | Ai |  | #REF! | #REF! | #REF! | #REF! | #REF!
|  |  | ai |  | #REF! | #REF! | #REF! | #REF! | #REF!
|  |  | Ai |  | #REF! | #REF! | #REF! | #REF! | #REF!
|  |  | ai |  | #REF! | #REF! | #REF! | #REF! | #REF!
|  |  | Ai |  | #REF! | #REF! | #REF! | #REF! | #REF!
|  |  | ai |  | #REF! | #REF! | #REF! | #REF! | #REF!
|  |  | Ai |  | #REF! | #REF! | #REF! | #REF! | #REF!
|  |  | ai |  | #REF! | #REF! | #REF! | #REF! | #REF!
|  |  | Ai |  | #REF! | #REF! | #REF! | #REF! | #REF!
|  |  | ai |  | #REF! | #REF! | #REF! | #REF! | #REF!
|  |  | Ai |  | #REF! | #REF! | #REF! | #REF! | #REF!
|  |  | ai |  | #REF! | #REF! | #REF! | #REF! | #REF!
|  |  | Ai |  | #REF! | #REF! | #REF! | #REF! | #REF!
|  |  | ai |  | #REF! | #REF! | #REF! | #REF! | #REF!
|  |  | Ai |  | #REF! | #REF! | #REF! | #REF! | #REF!
|  |  | ai |  | #REF! | #REF! | #REF! | #REF! | #REF!
|  |  | Ai |  | #REF! | #REF! | #REF! | #REF! | #REF!
|  |  |  | Volume de la pièce = | #REF! | #REF! | #REF! | #REF! | #REF! | #REF! | #REF! | #REF! | #REF! | #REF!
m3
#REF!

## Feuil1
Types matériaux | Béton_et_enduits | Béton | Enduits | Bois et dérivés du bois | Bois | Contreplaqué | Contreplaqué poli et verni | Isorel dur | Isorel mou | Panneau | Panneau de fibres | Panneau de lin | Panneau Klégecel
Bacs_métalliques_perforés_sous_toitures | Béton | Brut_de_décoffrage_et_non_peint | A_la_chaux_sur_lattis_de_bois | Bois | Vernis | e = 6mm - 50mm du mur | e = 8mm -200mm du mur | e = 12mm - diaphragme - 50mm du mur | e = 15mm - collé | Fourrures (5kg/m²) - e = 8mm - 3cm du mur | Perforation borgne - e= 12mm - vided'air | En diaphragme - 50mm du mur | 80mm du mur + laine minérale
Béton_et_enduits | Enduits | Lisse | Chaux_et_sable_sur_métal_déployé | Contreplaqué | Revêtement_de_bois_-_e=5cm_-_collé_sur_mur | e = 5mm - 20mm du mur |  |  | e = 12mm - fixé sur mur | Fourrures (5kg/m²) - e = 8mm - 5cm du mur | Perforation borgne - e= 12mm - collé sur paroi
Bois_et_dérivés_du_bois |  | Très_lisse_et_peint_(vernis,_laque) | Ciment_lissé | Contreplaqué_poli_et_verni |  | e = 5mm - 50mm du mur |  |  |  | Fourrures (5kg/m²) - e = 16mm - 5cm du mur | Trou Φ 4mm, l = 2cm, espace 13mm - sur mur
Briques |  |  | Crépi | Isorel_dur |  | e = 5mm - 50mm du mur + laine minérale |  |  |  |  | Trou Φ 4mm, l = 2cm, espace 13mm - 25mm dumur
Faux plafond |  |  | Plâtre | Isorel_mou |  | e = 3mm - 50mm du mur |  |  |  |  | Trou Φ5mm, l = 2cm, espace 14mm - 66mm du mur + laine minérale
Fibres_agglomérés_Héraclite |  |  |  | Panneau
Liquides |  |  |  | Panneau_de_fibres
Matériaux_poreux |  |  |  | Panneau_de_lin
Mobiliers_de_salles_de_spectacles |  |  |  | Panneau_Klégecel
Paroi_réfléchissante
Projection_de_fibres
Revêtements_de_sol
Rideaux__Tentures__Tissus
Spectateurs