## Coefficient d'absorption
Types de matériaux | Matériaux | Nature des matériaux | Indice α d'absorption acoustique du matériau en fonction des fréquences
|  |  | 125 Hz | 250 Hz | 500 Hz | 1000 Hz | 2000 Hz | 4000 Hz
Béton et enduits | Béton | Brut de décoffrage et non peint | 0.02 | 0.02 | 0.02 | 0.03 | 0.04 | 0.04
|  | Lisse | 0.01 | 0.01 | 0.01 | 0.02 | 0.05 | 0.07
|  | Très lisse et peint (vernis, laque) | 0.01 | 0.01 | 0.01 | 0.01 | 0.02 | 0.02
| Enduit | A la chaux sur lattis de bois | 0.03 | 0.03 | 0.03 | 0.04 | 0.05 | 0.05
|  | Chaux et sable sur métal déployé | 0.04 | 0.05 | 0.06 | 0.08 | 0.04 | 0.06
|  | Ciment lissé | 0.01 | 0.01 | 0.02 | 0.02 | 0.02 | 0.03
|  | Crépi | 0.01 | 0.03 | 0.04 | 0.05 | 0.08 | 0.17
|  | Plâtre | 0.02 | 0.02 | 0.03 | 0.03 | 0.03 | 0.03
Bois et dérivés du bois | Bois | Vernis | 0.05 | 0.04 | 0.03 | 0.03 | 0.03 | 0.03
|  | Revêtement de bois - e=5cm - collé sur mur | 0.1 | 0.07 | 0.05 | 0.05 | 0.04 | 0.04
| Contreplaqué | e = 6mm - 50mm du mur | 0.6 | 0.4 | 0.35 | 0.12 | 0.08 | 0.08
|  | e = 5mm - 20mm du mur | 0.07 | 0.12 | 0.28 | 0.11 | 0.08 | 0.08
|  | e = 5mm - 50mm du mur | 0.12 | 0.2 | 0.08 | 0.08 | 0.07 | 0.02
|  | e = 5mm - 50mm du mur + laine minérale | 0.25 | 0.4 | 0.3 | 0.15 | 0.16 | 0.08
|  | e = 3mm - 50mm du mur | 0.2 | 0.28 | 0.26 | 0.09 | 0.12 | 0.11
| Contreplaqué poli et verni | e = 8mm -200mm du mur | 0.04 | 0.15 | 0.08 | 0.05 | 0.03 | 0.03
| Isorel dur | e = 12mm - diaphragme - 50mm du mur | 0.32 | 0.15 | 0.09 | 0.09 | 0.09 | 0.09
| Isorel mou | e = 15mm - collé | 0.1 | 0.15 | 0.3 | 0.52 | 0.65 | 0.62
|  | e = 12mm - fixé sur mur | 0.06 | 0.11 | 0.33 | 0.4 | 0.4 | 0.43
| Panneau | Fourrures (5kg/m²) - e = 8mm - 3cm du mur | 0.25 | 0.22 | 0.04 | 0.03 | 0.03 | 0.08
|  | Fourrures (5kg/m²) - e = 8mm - 5cm du mur | 0.28 | 0.22 | 0.17 | 0.09 | 0.1 | 0.11
|  | Fourrures (5kg/m²) - e = 16mm - 5cm du mur | 0.18 | 0.12 | 0.1 | 0.09 | 0.08 | 0.07
| Panneau de fibres | Perforation borgne - e= 12mm - vided'air | 0.48 | 0.41 | 0.57 | 0.96 | 0.89 | 0.59
|  | Perforation borgne - e= 12mm - collé sur paroi | 0.12 | 0.21 | 0.59 | 0.74 | 0.82 | 0.74
|  | Trou Φ 4mm, l = 2cm, espace 13mm - sur mur | 0.07 | 0.22 | 0.47 | 0.53 | 0.67 | 0.51
|  | Trou Φ 4mm, l = 2cm, espace 13mm - 25mm dumur | 0.21 | 0.45 | 0.71 | 0.52 | 0.69 | 0.5
|  | Trou Φ5mm, l = 2cm, espace 14mm - 66mm du mur + laine minérale | 0.13 | 0.73 | 0.85 | 0.72 | 0.72 | 0.51
| Panneau de lin | En diaphragme - 50mm du mur | 0.7 | 0.8 | 0.05 | 0.4 | 0.35 | 0.3
| Panneau Klégecel | 80mm du mur + laine minérale | 0.53 | 0.58 | 0.35 | 0.35 | 0.25 | 0.2
Faux plafond | Dalle de fibre | Fibres de roches microperforées e=16mm | 0.52 | 0.43 | 0.68 | 0.95 | 0.82 | 0.74
|  | Fibres de verre et résine, granitées - e = 18mm | 0.1 | 0.45 | 0.85 | 0.7 | 0.6 | 0.5
|  | Fibres minérales (perforation et fissuration) | 0.37 | 0.4 | 0.62 | 0.82 | 0.86 | 0.88
| Dalle en staff | Staff perforé et absorbant avec kraft | 0 | 0.23 | 0.46 | 0.77 | 0.88 | 0
| Lames | Aluminium 5/10 - espacées de 15 à 25mm | 0.72 | 0.51 | 0.65 | 0.8 | 0.6 | 0.5
Fibres agglomérés Héraclite | Plaque (25mm) | Collées sur mur | 0.025 | 0.04 | 0.21 | 0.55 | 0.72 | 0.82
|  | Collée à 20mm du mur | 0.02 | 0.09 | 0.16 | 0.62 | 0.65 | 0.9
|  | Collée à 20mm du mur +10mm de plâtre perforé | 0.07 | 0.21 | 0.58 | 0.37 | 0.3 | 0.2
|  | A 30mm du mur + léger crépi au mortier | 0.02 | 0.12 | 0.44 | 0.45 | 0.39 | 0.49
|  | A30mm du mur + papier collé | 0.12 | 0.32 | 0.32 | 0.29 | 0.3 | 0.3
|  | Bandes de papier d'épaisseur 1cm, espacées de 26cm, à 30mm du mur | 0.03 | 0.54 | 0.45 | 0.39 | 0.38 | 0.36
|  | A 30mm du mur + enduit poreux de 10mm | 0.14 | 0.42 | 0.46 | 0.44 | 0.49 | 0.55
| Fibres de bois | Fibralith - e = 30mm - enrobé de ciment | 0 | 0.18 | 0.3 | 0.67 | 0.61 | 0
Liquides | eau | eau courante | 0.01 | 0.01 | 0.01 | 0.015 | 0.02 | 0.025
Matériaux poreux | Aggloméré | Projection de billes de polystyrène + résube - e = 10mm | 0.03 | 0.04 | 0.05 | 0.14 | 0.32 | 0.75
| Brique perforée | 1500 trous /m² - 9mm de laine minérale | 0.09 | 0.71 | 0.74 | 0.58 | 0.37 | 0.29
| Fibre de roche | Projetée - e = 25mm | 0.2 | 0.55 | 0.6 | 0.6 | 0.6 | 0.6
| Fibre de verre | Aspect naturel | 0.25 | 0.32 | 0.65 | 0.7 | 0.73 | 0.8
|  | Panneaux - e = 30mm | 0.08 | 0.31 | 0.8 | 0.97 | 0.99 | 1
| Laine de lin | Aspect naturel | 0.09 | 0.18 | 0.45 | 0.72 | 0.5 | 0.33
| Laine de roche | Projetée sur métal déployé - 250 kg/m3 - e =15mm | 0.15 | 0.16 | 0.25 | 0.35 | 0.35 | 0.35
| Laine de verre | e = 25mm | 0.15 | 0.38 | 0.6 | 0.64 | 0.62 | 0.62
|  | Projetée - e = 10mm | 0.06 | 0.09 | 0.13 | 0.19 | 0.25 | 0.31
|  | Recourverte de toile poreuse - e = 50mm | 0.35 | 0.45 | 0.56 | 0.8 | 0.6 | 0.55
| Laine minérale | 100 kg/m3 - e = 50mm | 0.27 | 0.62 | 0.88 | 0.93 | 0.81 | 0.76
|  | Isover - e = 25mm | 0.43 | 0.51 | 0.57 | 0.62 | 0.65 | 0.67
| Marbre | Surface polie | 0.1 | 0.1 | 0.1 | 0.1 | 0.1 | 0.1
| Mousse | Urée-formol - 6 kg/m3 - e = 20mm | 0.14 | 0.19 | 0.3 | 0.62 | 0.8 | 0.72
| Pierre | Polie | 0.1 | 0.1 | 0.1 | 0.1 | 0.1 | 0.1
| Plaque de plâtre | e = 10mm +40mm de laine minérale - 0,01mm du mur | 0.3 | 0.2 | 0.1 | 0.1 | 0.05 | 0.1
| Plâtre | Lissé | 0.02 | 0.02 | 0.03 | 0.04 | 0.05 | 0.07
| Vermiculite | Aspect naturel | 0.31 | 0.34 | 0.5 | 0.75 | 0.8 | 0.85
Paroi réfléchissante | Vitre | Verre | 0.03 | 0.03 | 0.03 | 0.02 | 0.02 | 0.02
Revêtements de sol | Tapis | Doublé | 0.1 | 0 | 0.25 | 0 | 0.4 | 0
|  | Non doublé | 0.08 | 0 | 0.15 | 0 | 0.25 | 0
|  | Posé sur béton - e = 11m | 0.09 | 0.06 | 0.24 | 0.24 | 0.24 | 0.11
|  | Tapis type sommer | 0.02 | 0.04 | 0.07 | 0.14 | 0.25 | 0.37
|  | Tapis type sommer velours | 0.03 | 0.07 | 0.18 | 0.32 | 0.62 | 0.68
| Tissu de coton | Plissé aux 7/8 | 0.03 | 0.12 | 0.15 | 0.27 | 0.37 | 0.42
|  | Plissé de moitié - 475 g/m² | 0.07 | 0.31 | 0.49 | 0.81 | 0.66 | 0.54
| Moquette | Posée sur thibaude moyenne | 0.08 | 0.27 | 0.39 | 0.34 | 0.4 | 0.4
|  | Posée sur thibaude épaisse | 0.14 | 0.32 | 0.45 | 0.45 | 0.4 | 0.35
|  | Posée sur béton | 0.05 | 0.1 | 0.25 | 0.3 | 0.3 | 0.3
|  | Epaisse posée sur béton | 0.1 | 0.2 | 0.25 | 0.3 | 0.3 | 0.3
|  | Haute laine sur feutre | 0.2 | 0.3 | 0.4 | 0.5 | 0.6 | 0.6
|  | Bouclée sur épaisseur = 4mm | 0.01 | 0.03 | 0.05 | 0.11 | 0.32 | 0.6
|  | Epaisseur 10mm sur béton | 0.09 | 0.08 | 0.2 | 0.26 | 0.27 | 0.37
| Parquet | Ciré ou plastifié | 0.05 | 0.05 | 0.05 | 0.05 | 0.05 | 0.05
|  | Naturel posé sur lambourdes | 0.15 | 0.11 | 0.1 | 0.07 | 0.06 | 0.06
|  | Collé | 0.04 | 0.04 | 0.05 | 0.06 | 0.06 | 0.06
Rideaux Tentures Tissus | Décor de scène | Teintures scéniques légères en cretonne | 0.05 | 0.15 | 0.15 | 0.15 | 0.1 | 0.05
| Draperie | Coton contre mur | 0.04 | 0.05 | 0.11 | 0.18 | 0.3 | 0.44
|  | Coton, plis serrés | 0.1 | 0.38 | 0.5 | 0.85 | 0.82 | 0.67
| Feutre | e = 25mm - collé | 0.12 | 0.25 | 0.5 | 0.63 | 0.65 | 0.6
|  | e = 12mm - flottant | 0.17 | 0.24 | 0.35 | 0.5 | 0.65 | 0.65
| Laine | De lin | 0.09 | 0.18 | 0.48 | 0.73 | 0.5 | 0.33
| Molleton | tendu | 0.5 | 0.57 | 0.48 | 0.35 | 0.28 | 0.2
| Rideau | Velours mince, plis simples | 0.08 | 0.3 | 0.5 | 0.5 | 0.6 | 0.6
|  | Velours épais, doubles plis | 0.5 | 0.5 | 0.7 | 0.9 | 0.9 | 0.92
|  | Coton | 0.1 | 0.2 | 0.4 | 0.5 | 0.65 | 0.6
|  | Velours tendu contre mur - 350 kg/m² | 0.03 | 0.04 | 0.11 | 0.17 | 0.24 | 0.37
|  | Velours drapés à 50% - 500 g/m² | 0.07 | 0.31 | 0.49 | 0.75 | 0.7 | 0.6
|  | Très lourds drapés à 50% - 625 g/m² | 0.14 | 0.35 | 0.55 | 0.72 | 0.7 | 0.65
|  | A 90mm du mur | 0.06 | 0.1 | 0.38 | 0.63 | 0.7 | 0.73
| Tissu décoratif | Posé sur mousse d'une épaisseur de 5 ou 10mm | 0.13 | 0.16 | 0.17 | 0.24 | 0.44 | 0.53
|  | Posé sur mousse d'une épaisseur de 20mm | 0.35 | 0.4 | 0.43 | 0.52 | 0.53 | 0.57
| Velours | A 100mm du mur | 0.09 | 0.33 | 0.45 | 0.52 | 0.5 | 0.44
|  | A 200mm du mur | 0.12 | 0.36 | 0.45 | 0.52 | 0.5 | 0.44
Spectateurs | Enfant | - | 0.17 | 0.4 | 0.42 | 0.42 | 0.33 | 0.26
| Adolescent | - | 0.19 | 0.2 | 0.33 | 0.38 | 0.42 | 0.4
| Adulte | - | 0.2 | 0.3 | 0.39 | 0.43 | 0.47 | 0.47
|  | Assis dans un fauteuil | 0.28 | 0.3 | 0.42 | 0.45 | 0.45 | 0.48
| Auditoire | Siège de théâtre | 0.2 | 0.33 | 0.38 | 0.46 | 0.4 | 0.04
|  | Banc d'église | 0.2 | 0.25 | 0.31 | 0.35 | 0.33 | 0.35
Mobiliers de salles de spectacles | Fauteuil | Fauteuil recouvert de tissu plastique | 0.14 | 0.23 | 0.35 | 0.39 | 0.3 | 0.28
|  | Fauteuil recouvert de tissu épais | 0.15 | 0.2 | 0.3 | 0.4 | 0.5 | 0.6
|  | Fauteuil revêtu de velours | 0.14 | 0.23 | 0.35 | 0.39 | 0.5 | 0.55
|  | Fauteuil très rembourré, non occupé, sur moquette | 0.2 | 0.25 | 0.35 | 0.4 | 0.3 | 0.3
| Siège | Bois simple | 0.03 | 0.04 | 0.04 | 0.05 | 0.05 | 0.06
|  | A ressort (siège + dossier en tissu) | 0.25 | 0.31 | 0.33 | 0.34 | 0.35 | 0.32
|  | Théâtre (confortablement rembourré) | 0.25 | 0.32 | 0.28 | 0.31 | 0.33 | 0.3
|  | Dur, non occupé sur plancher bois | 0.15 | 0.2 | 0.25 | 0.3 | 0.25 | 0.2
|  | Tissus épais | 0.4 | 0.6 | 0.8 | 0.88 | 0.82 | 0.7
|  | En contreplaqué (position relevée) | 0.15 | 0.13 | 0.15 | 0.12 | 0.06 | 0.06
Briques | Mu non peint | - | 0.02 | 0.02 | 0.03 | 0.04 | 0.05 | 0.07
| Mur peint | - | 0.01 | 0.01 | 0.02 | 0.02 | 0.02 | 0.02
| Avec enduit | - | 0.02 | 0.02 | 0.03 | 0.04 | 0.05 | 0.05
| Avec enduit et peinture | - | 0.01 | 0.02 | 0.02 | 0.02 | 0.03 | 0.03
| Avec enduit et papier peint | - | 0.02 | 0.03 | 0.04 | 0.05 | 0.07 | 0.08
Projection de fibres | Fibres minérales | 10mm d'épaisseur | 0.06 | 0.09 | 0.1 | 0.2 | 0.25 | 0.3
|  | 25mm d'épaisseur | 0.35 | 0.45 | 0.8 | 0.9 | 0.9 | 0.9
|  | 15 à 25mm d'éoausseyr syr treillis avec lame d'air | 0.4 | 0.55 | 0.6 | 0.85 | 0.9 | 0.85
| Vermiculite | 15mm d'épaisseur non peinte | 0.2 | 0.15 | 0.18 | 0.26 | 0.4 | 0.62
|  | 15mm d'épaisseur, avec peinture mince | 0.2 | 0.13 | 0.15 | 0.2 | 0.32 | 0.5
Bacs métalliques perforés sous toitures | Bacs aciers (perforations : 6 à 12%) | Avec laine minérale de 35mm d'épaisseur + kraft | 0.7 | 0.8 | 0.93 | 0.99 | 0.82 | 0.84
|  | Avec laine minérale nue de 35mm d'épaisseur | 0.65 | 0.56 | 0.57 | 0.77 | 0.66 | 0.54
|  | Avec 2 couches de laine minérale nue de 25 et 50mm d'épaisseur | 0.61 | 0.73 | 0.93 | 0.99 | 0.81 | 0.67
Fourrures (5kg/m²) - e = 8mm - 3cm du mur

## Calcul Tr
Calcul temps de réverbération
Types de matériaux | Matériaux | Nature des matériaux |  | Si | 125 | 250 | 500 | 1000 | 2000
Béton et enduits |  |  | ai |  | #REF! | #REF! | #REF! | #REF! | #REF!
|  |  | Ai |  | #REF! | #REF! | #REF! | #REF! | #REF!
Fibres agglomérés Héraclite |  |  | ai |  | #REF! | #REF! | #REF! | #REF! | #REF!
|  |  | Ai |  | #REF! | #REF! | #REF! | #REF! | #REF!
Bois et dérivés du bois |  |  | ai |  | #REF! | #REF! | #REF! | #REF! | #REF!
|  |  | Ai |  | #REF! | #REF! | #REF! | #REF! | #REF!
Liquides |  |  | ai |  | #REF! | #REF! | #REF! | #REF! | #REF!
|  |  | Ai |  | #REF! | #REF! | #REF! | #REF! | #REF!
Liquides |  |  | ai |  | #REF! | #REF! | #REF! | #REF! | #REF!
|  |  | Ai |  | #REF! | #REF! | #REF! | #REF! | #REF!
Fibres agglomérés Héraclite |  |  | ai |  | #REF! | #REF! | #REF! | #REF! | #REF!
|  |  | Ai |  | #REF! | #REF! | #REF! | #REF! | #REF!
Paroi réfléchissante |  |  | ai |  | #REF! | #REF! | #REF! | #REF! | #REF!
|  |  | Ai |  | #REF! | #REF! | #REF! | #REF! | #REF!
Projection de fibres |  |  | ai |  | #REF! | #REF! | #REF! | #REF! | #REF!
|  |  | Ai |  | #REF! | #REF! | #REF! | #REF! | #REF!
Paroi réfléchissante |  |  | ai |  | #REF! | #REF! | #REF! | #REF! | #REF!
|  |  | Ai |  | #REF! | #REF! | #REF! | #REF! | #REF!
Fibres agglomérés Héraclite |  |  | ai |  | #REF! | #REF! | #REF! | #REF! | #REF!
|  |  | Ai |  | #REF! | #REF! | #REF! | #REF! | #REF!
Spectateurs |  |  | ai |  | #REF! | #REF! | #REF! | #REF! | #REF!
|  |  | Ai |  | #REF! | #REF! | #REF! | #REF! | #REF!
Briques |  |  | ai |  | #REF! | #REF! | #REF! | #REF! | #REF!
|  |  | Ai |  | #REF! | #REF! | #REF! | #REF! | #REF!
Briques |  |  | ai |  | #REF! | #REF! | #REF! | #REF! | #REF!
|  |  | Ai |  | #REF! | #REF! | #REF! | #REF! | #REF!
Paroi réfléchissante |  |  | ai |  | #REF! | #REF! | #REF! | #REF! | #REF!
|  |  | Ai |  | #REF! | #REF! | #REF! | #REF! | #REF!
Liquides |  |  | ai |  | #REF! | #REF! | #REF! | #REF! | #REF!
|  |  | Ai |  | #REF! | #REF! | #REF! | #REF! | #REF!
|  |  |  | Volume de la pièce = | #REF! | #REF! | #REF! | #REF! | #REF! | #REF! | #REF! | #REF! | #REF! | #REF!
m3
#REF!