## Certificat
CONSTAT DE VERIFICATION
DES MACHINES D'ESSAIS DE DURETE
INTERVENTION DU :
PROCHAINE VERIFICATION LE :
UTILISATEUR |  |  |  |  | MACHINE
Société : |  |  |  |  | MARQUE :
Adresse : |  |  |  |  | TYPE :
Ville : |  |  |  |  | NUMERO :
Contact : |  |  |  |  | PRINCIPE :
Tel : |  |  |  |  | CONTRAT : |  | /
Email :
Methode |  | Vérification indirecte |  |  | Heure
ROCKWELL |  |  |  |  | Température/Hygrométrie
BLOCS DE |  | N° DES BLOCS |  |  | CARACTERISATION |  |  | DURETE DU BLOC |  |  | INCERTITUDE DU BLOC | RÉSOLUTION MACHINE
DURETE DE REFERENCE
[8 empty] | 126 |  |  | 1.5 | 0.1
[8 empty] | 70.1 |  |  | 1 | 0.1
[8 empty] | 92.3 |  |  | 1 | 0.1
[8 empty] | 22 |  |  | 1.08 | 0.1
[8 empty] | 40 |  |  | 1 | 0.1
CARACTERISES PAR : | [7 empty] | 23 |  |  | 0.25 | 0.1
EURO PRODUCTS
HABILITATION N° 0441 | [7 empty] | 50 |  |  | 0.78 | 0.1
[8 empty] | 55 |  |  | 0.35 | 0.1
[8 empty] | 60 |  |  | 0.25 | 0.1
[8 empty] | 65 |  |  | 2 | 0.1
[8 empty] | 70 |  |  | 1 | 0.1
[8 empty] | 75 |  |  | 0.5 | 0.1
RESULTATS |  | Echelle/Bille(mm) |  | Charge |  | 1 | 2 | 3 | 4 | 5
|  | HBW 10/1000 | 10 | 1000kg |  | 49.5 | 49.4 | 48.8 | 49.2 | 49.7
|  | HBW 10/500 | 10 | 500kg |  | 70.4 | 70.8 | 25 | 25 | 25.1
|  | HBW 2,5/15,625 | 2.5 | 15,625kg |  | 23.9 | 24 | 25 | 25.2 | 24.9
|  | HR45T | 1/16" | 45kg |  | 22 | 22 | 22.1 | 21.9 | 21.8
|  | HRK | 1/8" | 150kg |  | 40 | 40 | 40.2 | 40.1 | 40
|  | HRC |  | 150kg |  | 22 | 23 | 23 | 23.2 | 23.1
|  | HRB | 1/16" | 100kg |  | 50 | 51 | 50 | 50.1 | 50
|  | HRB | 1/16" | 100kg |  | 55 | 52 | 55 | 55 | 55
|  | HRB | 1/16" | 100kg |  | 60 | 60 | 60 | 61 | 60.2
|  | HRA |  | 60kg |  | 66 | 66 | 65 | 65 | 65
|  | HRA |  | 60kg |  | 71 | 70.5 | 70.6 | 70.7 | 70.8
|  | HRA |  | 60kg |  | 75 | 77 | 75.9 | 75 | 75
ANALYSE | Moyenne calculée |  | Erreur |  | Erreur admissible |  | Répétabilité |  | Limite de répétabilité |  | Incertitude de mesure
| 49.32 |  | 76.68 |  | #N/A |  | 0.9 |  | #N/A |  | 0.7705478
| 43.26 |  | 26.84 |  | #N/A |  | 45.8 |  | #N/A |  | 12.73419
| 24.6 |  | 67.7 |  | #N/A |  | 1.3 |  | #N/A |  | 0.5879661
| 21.96 |  | 0.04 |  | ±3 |  | 0.3 |  | 4.6824 |  | 0.5438863
| 40.06 |  | 0.06 |  | ±4 |  | 0.2 |  | 3.5976 |  | 0.5029043
| 22.86 |  | 0.14 |  | ±1,5 |  | 1.2 |  | 1.5428 |  | 0.2798558
| 50.22 |  | 0.22 |  | ±3 |  | 1 |  | 1.9912 |  | 0.4503754
| 54.4 |  | 0.6 |  | ±3 |  | 3 |  | 1.824 |  | 0.7066218
| 60.24 |  | 0.24 |  | ±3 |  | 1 |  | 1.5904 |  | 0.2555842
| 65.4 |  | 0.4 |  | ±2 |  | 1 |  | 0.692 |  | 1.038657
| 70.72 |  | 0.72 |  | ±2 |  | 0.5 |  | 0.5856 |  | 0.5103434
| 75.58 |  | 0.58 |  | ±2 |  | 2 |  | 0.4884 |  | 0.5163243
CONCLUSION :
OBSERVATIONS :
Note on G10: SAISIR UNIQUEMENT le jour et le mois. EX : 08/03 ==> 08 - mars - 2000
Note on D22: Création automatique : Date - controleur - Heure
Note on J22: AD : M. Alain DEVILLIERS FF : M. Francisco Franco OC : M. Olivier CARLIER TB : M. Thierry Boujon JMB: M. Jean-marc Boué
Note on I30: Pour le computest mettre : " Rockwell à charge fixe 5kg" Pour les autres duromètres : essai ROCKWELL mettre "ROCKWELL" essai BRINELL mettre "BRINELL" essai VICKERS mettre "VICKERS" essai mixte BRINELL VICKERS mettre "BRINELL/VICKERS" essai mixte BRINELL ROCKWELL mettre "BRINELL/ROCKWELL" essai mixte ROCKWELL VICKERS mettre "ROCKWELL/VICKERS"
Note on C31: Pour le téléphone, saisir 0149631630 et cela donne : 01 49 63 16 30
Note on I31: Voir si le client a un numéro de contrat avec Isabelle ou Olivier.
Note on D97: Vous avez une ligne de commentaire disponible (Facultatif).

## Echelles
Echelle | Charge | Bille | Force (N)
HRA | 60kg |  |  | ECHELLES ROCKWELL
HRB | 100kg | 1/16"
HRC | 150kg
HRD | 100kg
HRE | 100kg | 1/8"
HRF | 60kg | 1/16"
HRG | 150kg | 1/16"
HRH | 60kg | 1/8"
HRK | 150kg | 1/8"
HR15N | 15kg
HR30N | 30kg
HR45N | 45kg
HR15T | 15kg | 1/16"
HR30T | 30kg | 1/16"
HR45T | 45kg | 1/16"
HBW 10/3000 | 3000kg | 10 | 29420 | ECHELLES BRINELL
HBW 10/1500 | 1500kg | 10 | 14710
HBW 10/1000 | 1000kg | 10 | 9807
HBW 10/500 | 500kg | 10 | 4903
HBW 10/250 | 250kg | 10 | 2452
HBW 10/100 | 100kg | 10 | 980.7
HBW 5/750 | 750kg | 5 | 7355
HBW 5/250 | 250kg | 5 | 2452
HBW 5/125 | 125kg | 5 | 1226
HBW 5/62,5 | 62,5kg | 5 | 612.9
HBW 5/25 | 25kg | 5 | 245.2
HBW 2,5/187,5 | 187,5kg | 2.5 | 1839
HBW 2,5/62,5 | 62,5kg | 2.5 | 612.9
HBW 2,5/31,25 | 31,25kg | 2.5 | 306.5
HBW 2,5/15,625 | 15,625kg | 2.5 | 153.2
HBW 2,5/6,25 | 6,25kg | 2.5 | 61.29
HBW 1/30 | 30kg | 1 | 294.2
HBW 1/10 | 10kg | 1 | 98.07
HBW 1/5 | 5kg | 1 | 49.03
HBW 1/2,5 | 2,5kg | 1 | 24.52
HBW 1/1 | 1kg | 1 | 9.807

## Rockwell
Echelle | Charge | Bille |  |  | Echelle | Err. Admis
HRA | 60kg |  |  |  | HRA | ±2 HRA |  |  |  | 10 | 11 | 12 | 13 | 14 | 15 | 16 | 17 | 18 | 19 | 20 | 21 | 22 | 23 | 24 | 25 | 26 | 27 | 28 | 29 | 30 | 31 | 32 | 33 | 34 | 35 | 36 | 37 | 38 | 39 | 40 | 41 | 42 | 43 | 44 | 45 | 46 | 47 | 48 | 49 | 50 | 51 | 52 | 53 | 54 | 55 | 56 | 57 | 58 | 59 | 60 | 61 | 62 | 63 | 64 | 65 | 66 | 67 | 68 | 69 | 70 | 71 | 72 | 73 | 74 | 75 | 76 | 77 | 78 | 79 | 80 | 81 | 82 | 83 | 84 | 85 | 86 | 87 | 88 | 89 | 90 | 91 | 92 | 93 | 94 | 95 | 96 | 97 | 98 | 99 | 100
HRB | 100kg | 1/16" |  |  |  | ±1,5 HRA |  |  | HRA | NC | NC | NC | NC | NC | NC | NC | NC | NC | NC | ±2 | ±2 | ±2 | ±2 | ±2 | ±2 | ±2 | ±2 | ±2 | ±2 | ±2 | ±2 | ±2 | ±2 | ±2 | ±2 | ±2 | ±2 | ±2 | ±2 | ±2 | ±2 | ±2 | ±2 | ±2 | ±2 | ±2 | ±2 | ±2 | ±2 | ±2 | ±2 | ±2 | ±2 | ±2 | ±2 | ±2 | ±2 | ±2 | ±2 | ±2 | ±2 | ±2 | ±2 | ±2 | ±2 | ±2 | ±2 | ±2 | ±2 | ±2 | ±2 | ±2 | ±2 | ±2 | ±2 | ±1,5 | ±1,5 | ±1,5 | ±1,5 | ±1,5 | ±1,5 | ±1,5 | ±1,5 | ±1,5 | ±1,5 | ±1,5 | ±1,5 | ±1,5 | ±1,5 | ±1,5 | ±1,5 | ±1,5 | ±1,5 | ±1,5 | ±1,5 | NC | NC | NC | NC | NC
HRC | 150kg |  |  |  | HRB | ±4 HRBW |  |  | HRB | ±4 | ±4 | ±4 | ±4 | ±4 | ±4 | ±4 | ±4 | ±4 | ±4 | ±4 | ±4 | ±4 | ±4 | ±4 | ±4 | ±4 | ±4 | ±4 | ±4 | ±4 | ±4 | ±4 | ±4 | ±4 | ±4 | ±4 | ±4 | ±4 | ±4 | ±4 | ±4 | ±4 | ±4 | ±4 | ±4 | ±3 | ±3 | ±3 | ±3 | ±3 | ±3 | ±3 | ±3 | ±3 | ±3 | ±3 | ±3 | ±3 | ±3 | ±3 | ±3 | ±3 | ±3 | ±3 | ±3 | ±3 | ±3 | ±3 | ±3 | ±3 | ±3 | ±3 | ±3 | ±3 | ±3 | ±3 | ±3 | ±3 | ±3 | ±3 | ±2 | ±2 | ±2 | ±2 | ±2 | ±2 | ±2 | ±2 | ±2 | ±2 | ±2 | ±2 | ±2 | ±2 | ±2 | ±2 | ±2 | ±2 | ±2 | ±2
HRD | 100kg |  |  |  |  | ±3 HRBW |  |  | HRC | ±1,5 | ±1,5 | ±1,5 | ±1,5 | ±1,5 | ±1,5 | ±1,5 | ±1,5 | ±1,5 | ±1,5 | ±1,5 | ±1,5 | ±1,5 | ±1,5 | ±1,5 | ±1,5 | ±1,5 | ±1,5 | ±1,5 | ±1,5 | ±1,5 | ±1,5 | ±1,5 | ±1,5 | ±1,5 | ±1,5 | ±1,5 | ±1,5 | ±1,5 | ±1,5 | ±1,5 | ±1,5 | ±1,5 | ±1,5 | ±1,5 | ±1,5 | ±1,5 | ±1,5 | ±1,5 | ±1,5 | ±1,5 | ±1,5 | ±1,5 | ±1,5 | ±1,5 | ±1,5 | ±1,5 | ±1,5 | ±1,5 | ±1,5 | ±1,5 | ±1,5 | ±1,5 | ±1,5 | ±1,5 | ±1,5 | ±1,5 | ±1,5 | ±1,5 | ±1,5 | ±1,5 | NC | NC | NC | NC | NC | NC | NC | NC | NC | NC | NC | NC | NC | NC | NC | NC | NC | NC | NC | NC | NC | NC | NC | NC | NC | NC | NC | NC | NC | NC
HRE | 100kg | 1/8" |  |  |  | ±2 HRBW |  |  | HRD | NC | NC | NC | NC | NC | NC | NC | NC | NC | NC | NC | NC | NC | NC | NC | NC | NC | NC | NC | NC | NC | NC | NC | NC | NC | NC | NC | NC | NC | NC | ±2 | ±2 | ±2 | ±2 | ±2 | ±2 | ±2 | ±2 | ±2 | ±2 | ±2 | ±2 | ±2 | ±2 | ±2 | ±2 | ±2 | ±2 | ±2 | ±2 | ±2 | ±2 | ±2 | ±2 | ±2 | ±2 | ±2 | ±2 | ±2 | ±2 | ±2 | ±1,5 | ±1,5 | ±1,5 | ±1,5 | ±1,5 | ±1,5 | ±1,5 | NC | NC | NC | NC | NC | NC | NC | NC | NC | NC | NC | NC | NC | NC | NC | NC | NC | NC | NC | NC | NC | NC | NC
HRF | 60kg | 1/16" |  |  | HRC | ±1,5 HRC |  |  | HRE | NC | NC | NC | NC | NC | NC | NC | NC | NC | NC | NC | NC | NC | NC | NC | NC | NC | NC | NC | NC | NC | NC | NC | NC | NC | NC | NC | NC | NC | NC | NC | NC | NC | NC | NC | NC | NC | NC | NC | NC | NC | NC | NC | NC | NC | NC | NC | NC | NC | NC | NC | NC | NC | NC | NC | NC | NC | NC | NC | NC | ±2,5 | ±2,5 | ±2,5 | ±2,5 | ±2,5 | ±2,5 | ±2,5 | ±2,5 | ±2,5 | ±2,5 | ±2,5 | ±2,5 | ±2,5 | ±2,5 | ±2,5 | ±2,5 | ±2,5 | ±2,5 | ±2,5 | ±2,5 | ±2,5 | ±2 | ±2 | ±2 | ±2 | ±2 | ±2 | ±2 | ±2 | ±2 | ±2
HRG | 150kg | 1/16" |  |  | HRD | ±2 HRD |  |  | HRF | NC | NC | NC | NC | NC | NC | NC | NC | NC | NC | NC | NC | NC | NC | NC | NC | NC | NC | NC | NC | NC | NC | NC | NC | NC | NC | NC | NC | NC | NC | NC | NC | NC | NC | NC | NC | NC | NC | NC | NC | NC | NC | NC | NC | NC | NC | NC | NC | NC | NC | ±3 | ±3 | ±3 | ±3 | ±3 | ±3 | ±3 | ±3 | ±3 | ±3 | ±3 | ±3 | ±3 | ±3 | ±3 | ±3 | ±3 | ±3 | ±3 | ±3 | ±3 | ±3 | ±3 | ±3 | ±3 | ±3 | ±3 | ±3 | ±3 | ±3 | ±3 | ±2 | ±2 | ±2 | ±2 | ±2 | ±2 | ±2 | ±2 | ±2 | ±2
HRH | 60kg | 1/8" |  |  |  | ±1,5 HRD |  |  | HRG | NC | NC | NC | NC | NC | NC | NC | NC | NC | NC | NC | NC | NC | NC | NC | NC | NC | NC | NC | NC | ±6 | ±6 | ±6 | ±6 | ±6 | ±6 | ±6 | ±6 | ±6 | ±6 | ±6 | ±6 | ±6 | ±6 | ±6 | ±6 | ±6 | ±6 | ±6 | ±6 | ±6 | ±4,5 | ±4,5 | ±4,5 | ±4,5 | ±4,5 | ±4,5 | ±4,5 | ±4,5 | ±4,5 | ±4,5 | ±4,5 | ±4,5 | ±4,5 | ±4,5 | ±4,5 | ±4,5 | ±4,5 | ±4,5 | ±4,5 | ±4,5 | ±4,5 | ±4,5 | ±4,5 | ±4,5 | ±4,5 | ±3 | ±3 | ±3 | ±3 | ±3 | ±3 | ±3 | ±3 | ±3 | ±3 | ±3 | ±3 | ±3 | ±3 | ±3 | ±3 | ±3 | ±3 | ±3 | NC | NC | NC | NC | NC | NC
HRK | 150kg | 1/8" |  |  | HRE | ±2,5 HREW |  |  | HRH | NC | NC | NC | NC | NC | NC | NC | NC | NC | NC | NC | NC | NC | NC | NC | NC | NC | NC | NC | NC | NC | NC | NC | NC | NC | NC | NC | NC | NC | NC | NC | NC | NC | NC | NC | NC | NC | NC | NC | NC | NC | NC | NC | NC | NC | NC | NC | NC | NC | NC | NC | NC | NC | NC | NC | NC | NC | NC | NC | NC | NC | NC | NC | NC | NC | NC | NC | NC | NC | NC | ±2 | ±2 | ±2 | ±2 | ±2 | ±2 | ±2 | ±2 | ±2 | ±2 | ±2 | ±2 | ±2 | ±2 | ±2 | ±2 | ±2 | ±2 | ±2 | ±2 | ±2
HR15N | 15kg |  |  |  |  | ±2 HREW |  |  | HRK | NC | NC | NC | NC | NC | NC | NC | NC | NC | NC | NC | NC | NC | NC | NC | NC | NC | NC | NC | NC | NC | NC | NC | NC | NC | NC | NC | NC | NC | NC | ±4 | ±4 | ±4 | ±4 | ±4 | ±4 | ±4 | ±4 | ±4 | ±4 | ±4 | ±4 | ±4 | ±4 | ±4 | ±4 | ±4 | ±4 | ±4 | ±4 | ±4 | ±3 | ±3 | ±3 | ±3 | ±3 | ±3 | ±3 | ±3 | ±3 | ±3 | ±3 | ±3 | ±3 | ±3 | ±3 | ±3 | ±3 | ±3 | ±3 | ±3 | ±2 | ±2 | ±2 | ±2 | ±2 | ±2 | ±2 | ±2 | ±2 | ±2 | ±2 | ±2 | ±2 | ±2 | ±2 | ±2 | ±2 | ±2 | ±2 | ±2
HR30N | 30kg |  |  |  | HRF | ±3 HRFW |  |  | HR15N | ±3 | ±3 | ±3 | ±3 | ±3 | ±3 | ±3 | ±3 | ±3 | ±3 | ±3 | ±3 | ±3 | ±3 | ±3 | ±3 | ±3 | ±3 | ±3 | ±3 | ±3 | ±3 | ±3 | ±3 | ±3 | ±3 | ±3 | ±3 | ±3 | ±3 | ±3 | ±3 | ±3 | ±3 | ±3 | ±3 | ±3 | ±3 | ±3 | ±3 | ±3 | ±3 | ±3 | ±3 | ±3 | ±3 | ±3 | ±3 | ±3 | ±3 | ±3 | ±3 | ±3 | ±3 | ±3 | ±3 | ±3 | ±3 | ±3 | ±3 | ±3 | ±3 | ±3 | ±3 | ±3 | ±3 | ±3 | ±3 | ±3 | ±3 | ±3 | ±3 | ±3 | ±3 | ±3 | ±3 | ±3 | ±3 | ±3 | ±3 | ±3 | ±3 | ±3 | ±3 | ±3 | ±3 | ±3 | ±3 | ±3 | ±3 | ±3
HR45N | 45kg |  |  |  |  | ±2 HRFW |  |  | HR30N | ±3 | ±3 | ±3 | ±3 | ±3 | ±3 | ±3 | ±3 | ±3 | ±3 | ±3 | ±3 | ±3 | ±3 | ±3 | ±3 | ±3 | ±3 | ±3 | ±3 | ±3 | ±3 | ±3 | ±3 | ±3 | ±3 | ±3 | ±3 | ±3 | ±3 | ±3 | ±3 | ±3 | ±3 | ±3 | ±3 | ±3 | ±3 | ±3 | ±3 | ±3 | ±3 | ±3 | ±3 | ±3 | ±3 | ±3 | ±3 | ±3 | ±3 | ±3 | ±3 | ±3 | ±3 | ±3 | ±3 | ±3 | ±3 | ±3 | ±3 | ±3 | ±3 | ±3 | ±3 | ±3 | ±3 | ±3 | ±3 | ±3 | ±3 | ±3 | ±3 | ±3 | ±3 | ±3 | ±3 | ±3 | ±3 | ±3 | ±3 | ±3 | ±3 | ±3 | ±3 | ±3 | ±3 | ±3 | ±3 | ±3 | ±3 | ±3
HR15T | 15kg | 1/16" |  |  | HRG | ±6 HRGW |  |  | HR45N | ±3 | ±3 | ±3 | ±3 | ±3 | ±3 | ±3 | ±3 | ±3 | ±3 | ±3 | ±3 | ±3 | ±3 | ±3 | ±3 | ±3 | ±3 | ±3 | ±3 | ±3 | ±3 | ±3 | ±3 | ±3 | ±3 | ±3 | ±3 | ±3 | ±3 | ±3 | ±3 | ±3 | ±3 | ±3 | ±3 | ±3 | ±3 | ±3 | ±3 | ±3 | ±3 | ±3 | ±3 | ±3 | ±3 | ±3 | ±3 | ±3 | ±3 | ±3 | ±3 | ±3 | ±3 | ±3 | ±3 | ±3 | ±3 | ±3 | ±3 | ±3 | ±3 | ±3 | ±3 | ±3 | ±3 | ±3 | ±3 | ±3 | ±3 | ±3 | ±3 | ±3 | ±3 | ±3 | ±3 | ±3 | ±3 | ±3 | ±3 | ±3 | ±3 | ±3 | ±3 | ±3 | ±3 | ±3 | ±3 | ±3 | ±3 | ±3
HR30T | 30kg | 1/16" |  |  |  | ±4,5 HRGW |  |  | HR15T | ±3 | ±3 | ±3 | ±3 | ±3 | ±3 | ±3 | ±3 | ±3 | ±3 | ±3 | ±3 | ±3 | ±3 | ±3 | ±3 | ±3 | ±3 | ±3 | ±3 | ±3 | ±3 | ±3 | ±3 | ±3 | ±3 | ±3 | ±3 | ±3 | ±3 | ±3 | ±3 | ±3 | ±3 | ±3 | ±3 | ±3 | ±3 | ±3 | ±3 | ±3 | ±3 | ±3 | ±3 | ±3 | ±3 | ±3 | ±3 | ±3 | ±3 | ±3 | ±3 | ±3 | ±3 | ±3 | ±3 | ±3 | ±3 | ±3 | ±3 | ±3 | ±3 | ±3 | ±3 | ±3 | ±3 | ±3 | ±3 | ±3 | ±3 | ±3 | ±3 | ±3 | ±3 | ±3 | ±3 | ±3 | ±3 | ±3 | ±3 | ±3 | ±3 | ±3 | ±3 | ±3 | ±3 | ±3 | ±3 | ±3 | ±3 | ±3
HR45T | 45kg | 1/16" |  |  |  | ±3 HRGW |  |  | HR30T | ±3 | ±3 | ±3 | ±3 | ±3 | ±3 | ±3 | ±3 | ±3 | ±3 | ±3 | ±3 | ±3 | ±3 | ±3 | ±3 | ±3 | ±3 | ±3 | ±3 | ±3 | ±3 | ±3 | ±3 | ±3 | ±3 | ±3 | ±3 | ±3 | ±3 | ±3 | ±3 | ±3 | ±3 | ±3 | ±3 | ±3 | ±3 | ±3 | ±3 | ±3 | ±3 | ±3 | ±3 | ±3 | ±3 | ±3 | ±3 | ±3 | ±3 | ±3 | ±3 | ±3 | ±3 | ±3 | ±3 | ±3 | ±3 | ±3 | ±3 | ±3 | ±3 | ±3 | ±3 | ±3 | ±3 | ±3 | ±3 | ±3 | ±3 | ±3 | ±3 | ±3 | ±3 | ±3 | ±3 | ±3 | ±3 | ±3 | ±3 | ±3 | ±3 | ±3 | ±3 | ±3 | ±3 | ±3 | ±3 | ±3 | ±3 | ±3
Rapport Echelle/Force-Bille |  |  |  |  | HRH | ±2 HRHW |  |  | HR45T | ±3 | ±3 | ±3 | ±3 | ±3 | ±3 | ±3 | ±3 | ±3 | ±3 | ±3 | ±3 | ±3 | ±3 | ±3 | ±3 | ±3 | ±3 | ±3 | ±3 | ±3 | ±3 | ±3 | ±3 | ±3 | ±3 | ±3 | ±3 | ±3 | ±3 | ±3 | ±3 | ±3 | ±3 | ±3 | ±3 | ±3 | ±3 | ±3 | ±3 | ±3 | ±3 | ±3 | ±3 | ±3 | ±3 | ±3 | ±3 | ±3 | ±3 | ±3 | ±3 | ±3 | ±3 | ±3 | ±3 | ±3 | ±3 | ±3 | ±3 | ±3 | ±3 | ±3 | ±3 | ±3 | ±3 | ±3 | ±3 | ±3 | ±3 | ±3 | ±3 | ±3 | ±3 | ±3 | ±3 | ±3 | ±3 | ±3 | ±3 | ±3 | ±3 | ±3 | ±3 | ±3 | ±3 | ±3 | ±3 | ±3 | ±3 | ±3
[5 empty] | HRK | ±4 HRKW |  |  | Tableau Echelle/Intervalle de dureté - Erreur admissible
±3 HRKW
±2 HRKW
[5 empty] | HRN | ±2 HRN
[5 empty] | HRT | ±3 HRTW
Rapport Echelle/Erreur admissible
Echelle | Coef1 | Coef2 | Moyenne | Résultat |  | uCRM | uHCRM | ums | Résultat |  |  |  |  | ∂ ecart type |  |  |  | Résolution ∂
HR15N | 0.04 | 100 | 49.32 | #N/A |  | 0.75 | 0.1743865 | 0.02886751 | 0.7705478 |  |  |  |  | 0.3420526 |  |  |  | 0.1
HR15T | 0.06 | 100 | 43.26 | #N/A |  | 0.5 | 12.72434 | 0.02886751 | 12.73419 |  |  |  |  | 24.95833 |  |  |  | 0.5
HR30N | 0.04 | 100 | 24.6 | #N/A |  | 0.5 | 0.308011 | 0.02886751 | 0.5879661 |  |  |  |  | 0.6041523
HR30T | 0.06 | 100 | 21.96 | 4.6824 |  | 0.54 | 0.05812882 | 0.02886751 | 0.5438863 |  |  |  |  | 0.1140175
HR45N | 0.04 | 100 | 40.06 | 3.5976 |  | 0.5 | 0.0456 | 0.02886751 | 0.5029043 |  |  |  |  | 0.08944272
HR45T | 0.06 | 100 | 22.86 | 1.5428 |  | 0.125 | 0.2487186 | 0.02886751 | 0.2798558 |  |  |  |  | 0.4878524
HRA | 0.02 | 100 | 50.22 | 1.9912 |  | 0.39 | 0.2233935 | 0.02886751 | 0.4503754 |  |  |  |  | 0.438178
HRB | 0.04 | 100 | 54.4 | 1.824 |  | 0.175 | 0.684 | 0.02886751 | 0.7066218 |  |  |  |  | 1.341641
HRC | 0.02 | 100 | 60.24 | 1.5904 |  | 0.125 | 0.2210542 | 0.02886751 | 0.2555842 |  |  |  |  | 0.4335897
HRD | 0.02 | 100 | 65.4 | 0.692 |  | 1 | 0.2792418 | 0.02886751 | 1.038657 |  |  |  |  | 0.5477226
HRE | 0.04 | 130 | 70.72 | 0.5856 |  | 0.5 | 0.09806651 | 0.02886751 | 0.5103434 |  |  |  |  | 0.1923538
HRF | 0.04 | 130 | 75.58 | 0.4884 |  | 0.25 | 0.4508408 | 0.02886751 | 0.5163243 |  |  |  |  | 0.8843076
HRG | 0.04 | 130 |  |  |  | Tableau Incertitude de mesure
HRH | 0.04 | 130
HRK | 0.04 | 130
Tableau Echelle/Intervalle de répétabilité
Note on G2: Yassine SADIA: 20 à ≤75
Note on G3: Yassine SADIA: >75 à ≤95
Note on G4: Yassine SADIA: 10 à ≤45
Note on G5: Yassine SADIA: >45 à ≤80
Note on G6: Yassine SADIA: >80 à ≤100
Note on G7: Yassine SADIA: 10 à ≤70
Note on G8: Yassine SADIA: 40 à ≤70
Note on G9: Yassine SADIA: >70 à ≤77
Note on G10: Yassine SADIA: 70 à ≤90
Note on G11: Yassine SADIA: >90 à ≤100
Note on G12: Yassine SADIA: 60 à ≤90
Note on G13: Yassine SADIA: >90 à ≤100
Note on G14: Yassine SADIA: 30 à ≤50
Note on G15: Yassine SADIA: >50 à ≤75
Note on G16: Yassine SADIA: >75 à ≤94
Note on G17: Yassine SADIA: 80 à ≤100
Note on G18: Yassine SADIA: 40 à ≤60
Note on G19: Yassine SADIA: >60 à ≤80
Note on G20: Yassine SADIA: >80 à ≤100
Note on G21: Yassine SADIA: Tous intervalles
Note on G22: Yassine SADIA: Tous intervalles

## Brinell
Echelle | Diamètre | Charge (kg) | Force (N) | Dureté | Erreur | Répétabilité
HBW 10/3000 | 10 | 3000kg | 29420 | 126 | 2.5
HBW 10/1500 | 10 | 1500kg | 14710 | 70.1 | 3
HBW 10/1000 | 10 | 1000kg | 9807 | 92.3 | 3
HBW 10/500 | 10 | 500kg | 4903 | 22 | 3
HBW 10/250 | 10 | 250kg | 2452 | 40 | 3
HBW 10/100 | 10 | 100kg | 980.7 | 23 | 3
HBW 5/750 | 5 | 750kg | 7355 | 50 | 3
HBW 5/250 | 5 | 250kg | 2452 | 55 | 3
HBW 5/125 | 5 | 125kg | 1226 | 60 | 3
HBW 5/62,5 | 5 | 62,5kg | 612.9 | 65 | 3
HBW 5/25 | 5 | 25kg | 245.2 | 70 | 3
HBW 2,5/187,5 | 2.5 | 187,5kg | 1839 | 75 | 3
HBW 2,5/62,5 | 2.5 | 62,5kg | 612.9
HBW 2,5/31,25 | 2.5 | 31,25kg | 306.5
HBW 2,5/15,625 | 2.5 | 15,625kg | 153.2
HBW 2,5/6,25 | 2.5 | 6,25kg | 61.29
HBW 1/30 | 1 | 30kg | 294.2
HBW 1/10 | 1 | 10kg | 98.07
HBW 1/5 | 1 | 5kg | 49.03
HBW 1/2,5 | 1 | 2,5kg | 24.52
HBW 1/1 | 1 | 1kg | 9.807
Rapport Echelle/Bille/Charge