## DMOS 1
|  |  | DMOS : |  | 01
EN ISO 15609-1
|  |  | PV QMOS : |  | 325309-2090-23859
BASE MATERIAL / MATERIAUX DE BASE | [8 empty] | BASE MATERIAL / MATERIAUX DE BASE
① |  | Nuance : | [6 empty] | ② |  | Nuance :
|  | Groupe : | [8 empty] | Groupe :
|  | Norme : | [8 empty] | Norme :
|  | Epaisseur (mm) : |  | 1 |  | à | 3 |  |  |  | Epaisseur (mm) : |  |  |  | 2 |  | à | 4
|  | Diamétre (mm) : |  |  |  | à |  |  |  |  | Diamétre (mm) : | [5 empty] | à
Type d'assemblage : |  |  |  | FW | [5 empty] | Position de soudage : | [5 empty] | PH
Electrode de tungstène : | [9 empty] | Préparation du joint / nettoyage : | [5 empty] | Usinage / Meulage
Diamétre de la buse (mm) : | [9 empty] | Distance tube-contact/pièce : | [5 empty] | /
Température de préchauffage (°C) : | [9 empty] | Température maxi entre passes (°C) : | [5 empty] | 240
PARAMETRES DE SOUDAGE
Schéma de préparation | [8 empty] | Disposition des passes
N °Passe | Procédé de Soudage | Mode de transfert | Métal d'apport |  | Gaz de protection | [6 empty] | Intensité (A) | Tension (V) | Type de Courant - Polarité | Vitesse de fil (m/mn) | Vitesse d'avance (mm/s) |  | Apport de chaleur {k.U.I.10⁻³/v} (kJ/mm)
[5 empty] | Protection endroit |  |  |  | Protection envers
|  |  | Designation | Ø (mm) | Commerciale |  | Normalisée | Débit (l/min) ±20% | Commerciale | Normalisée | Débit (l/min) ±20%
[18 empty] | Min | Maxi
1 | 136 | Pul. Axiale | T42 2 P M 1 H5 (Fluxofil 71) | 1.2 | Arcal force |  | M21 | 15 | Arcal prime | I1 | 10 | 150 | 29 | CC+ | 10.5 | 5.32 |  | 1.02 | 2.35
2 | 136
3 à n
Post-Chauffage (°C) : | [9 empty] | Durée du maintien (mn) :
Traitement thermique après soudage
Vitesse de montée en température (°C/h) : | [8 empty] | Température de maintien (mn) :
Vitesse de refroidissement (°C/h) :
Rev. | DATE |  | NOM | [5 empty] | DATE |  |  | NOM
FOURNISSEUR | [8 empty] | CLIENT

## DMOS 2
|  |  | DMOS : 01 |  | 02
EN ISO 15609-1
|  |  | PV QMOS : |  | 325309-2090-23859
BASE MATERIAL / MATERIAUX DE BASE | [8 empty] | BASE MATERIAL / MATERIAUX DE BASE
① |  | Nuance : | [6 empty] | ② |  | Nuance :
|  | Groupe : | [8 empty] | Groupe :
|  | Norme : | [8 empty] | Norme :
|  | Epaisseur (mm) : |  | 1 |  | à | 3 |  |  |  | Epaisseur (mm) : |  |  |  | 2 |  | à | 4
|  | Diamétre (mm) : |  |  |  | à |  |  |  |  | Diamétre (mm) : | [5 empty] | à
Type d'assemblage : |  |  |  | FW | [5 empty] | Position de soudage : | [5 empty] | PH
Electrode de tungstène : | [9 empty] | Préparation du joint / nettoyage : | [5 empty] | Usinage / Meulage
Diamétre de la buse (mm) : | [9 empty] | Distance tube-contact/pièce : | [5 empty] | /
Température de préchauffage (°C) : | [9 empty] | Température maxi entre passes (°C) : | [5 empty] | 240
PARAMETRES DE SOUDAGE
Schéma de préparation | [8 empty] | Disposition des passes
N °Passe | Procédé de Soudage | Mode de transfert | Métal d'apport |  | Gaz de protection | [6 empty] | Intensité (A) | Tension (V) | Type de Courant - Polarité | Vitesse de fil (m/mn) | Vitesse d'avance (mm/s) |  | Apport de chaleur {k.U.I.10⁻³/v} (kJ/mm)
[5 empty] | Protection endroit |  |  |  | Protection envers
|  |  | Designation | Ø (mm) | Commerciale |  | Normalisée | Débit (l/min) ±20% | Commerciale | Normalisée | Débit (l/min) ±20%
[18 empty] | Min | Maxi
1 | 141 | Pul. Axiale | T42 2 P M 1 H5 (Fluxofil 71) | 1.2 | Arcal force |  | M21 | 15 | Arcal prime | I1 | 10 | 150 | 29 | CC+ | 10.5 | 5.32 |  | 1.02 | 2.35
2 | 136
3 à n
Post-Chauffage (°C) : | [9 empty] | Durée du maintien (mn) :
Traitement thermique après soudage
Vitesse de montée en température (°C/h) : | [8 empty] | Température de maintien (mn) :
Vitesse de refroidissement (°C/h) :
Rev. | DATE |  | NOM | [5 empty] | DATE |  |  | NOM
FOURNISSEUR | [8 empty] | CLIENT

## QS
|  |  | N° Fiche de soudage | DMOS :01 | DMOS :02 | DMOS :02 | DMOS :01 | DMOS :02 | DMOS :02
|  |  | Procédé | 136 | 141 | 136 | 136 | 141 | 136
|  |  | Type d'assemblage | FW | FW | FW | FW | FW | FW
|  |  | Position de soudage | PH | PH | PH | PH | PH | PH
|  |  | Epaisseur soudée | 1 à 4 | 1 à 4 | 1 à 4 | 1 à 4 | 1 à 4 | 1 à 4
Diamètre tubes
N°QS | NOM | REPERE SOUDEUR | Limite validité
David