## Page d'accueil
New sample report
Recipe analysis

## Resultats
107
Date | 2018-05-30 | Number of data |  | 16 | Type | Analyse SPC
| % Interface / layer | % Voids | Ø Voids (µm) | % unmelted | Ø (µm) Unmelted | Macro (HR) | Micro (HV)
Average | 3.853333 | 3.286 | 3.061333 | 0 | 0 | 87.296 | 933.0273
Maximum | 5.22 | 3.82 | 4.8 | 0 | 0 | 89.75 | 986.33
Minimum | 2.66 | 2.77 | 2.79 | 0 | 0 | 82.53 | 783.2
Std dev. | 0.6912377 | 0.3245612 | 0.4896043 | 0 | 0 | 1.769285 | 52.86623
Scope | 2.56 | 1.05 | 2.01 | 0 | 0 | 7.220001 | 203.13
Min tol. | 0 | 0 | 0 | 0 | 0 | 89 | 750
Max tol. | 25 | 5 | 10 | 5 | 25 | NON | NON
TI | 25 | 5 | 10 | 5 | 25 | NON | NON
6 Sigma | 4.147426 | 1.947367 | 2.937626 | 0 | 0 | 10.61571 | 317.1974
Cp | 6.027835 | 2.567569 | 3.404109 | Ok | Ok | X | X
Cpk | 10.19749 | 1.760325 | 4.723996 | Ok | Ok | -0.3210341 | 1.154028
% interface/layer
Cp | 6.027835 | Cpk | 10.19749
% Porosity
Cp | 2.567569 | Cpk | 1.760325
Ø Porosity
Cp | 3.404109 | Cpk | 4.723996
% Unmelted
Cp | Ok | Cpk | Ok
Ø Unmelted
Cp | Ok | Cpk | Ok
MacroHardness
Cp | NON | Cpk | -0.3210341
MicroHardness
Cp | NON | Cpk | 1.154028

## Base de données
N° | N° référence | Matière substrat | Recette | Barème | Date | épaisseur | Interface | Voids | Ø voids | Unmelted | Ø Unmelted | Cracks | Oxyde | Macro | Micro
1 | 204-1 | 5504 | 103 | 204NS | 2018-01-15 | 300 | 4.49 | 5.12 | 2.72 | 0.21 | 5.71 | Ok | Ok | NON | NON
2 | 204-11 | 5504 | 103 | 204NS | 2018-01-15 | 300 | 4.07 | 6.13 | 3.16 | 0.33 | 6.19 | Ok | Ok | NON | NON
3 | 204-13 | 5504 | 103 | 204NS | 2018-01-15 | 300 | 4.52 | 7.46 | 3.6 | 0.32 | 5.72 | Ok | Ok | NON | NON
4 | 204-15 | 5504 | 103 | 204NS | 2018-01-15 | 300 | 4.71 | 6.19 | 3.67 | 0.22 | 5.77 | Ok | Ok | NON | NON
5 | 204-17 | 5504 | 103 | 204NS | 2018-01-15 | 300 | 4.56 | 6.06 | 3.35 | 0.22 | 6.12 | Ok | Ok | NON | NON
6 | 204-19 | 5504 | 103 | 204NS | 2018-01-15 | 300 | 2.43 | 4.35 | 3.38 | 0.14 | 5.42 | Ok | Ok | NON | NON
7 | 204-2 | 5504 | 103 | 204NS | 2018-01-15 | 300 | 3.75 | 5.54 | 3.06 | 0.2 | 6.26 | Ok | Ok | NON | NON
8 | 204-21 | 5504 | 103 | 204NS | 2018-01-15 | 300 | 2.81 | 4.85 | 3.91 | 0.17 | 6.02 | Ok | Ok | NON | NON
9 | 204-23 | 5504 | 103 | 204NS | 2018-01-15 | 300 | 2.27 | 5.5 | 3.41 | 0.18 | 5.3 | Ok | Ok | NON | NON
10 | 204-24 | 5504 | 103 | 204NS | 2018-01-15 | 300 | 4.92 | 6.27 | 3.43 | 0.2 | 5.29 | Ok | Ok | NON | NON
11 | 204-25 | 5504 | 103 | 204NS | 2018-01-15 | 300 | 2.46 | 4.4 | 3.4 | 0.25 | 5.43 | Ok | Ok | NON | NON
12 | 204-3 | 5504 | 103 | 204NS | 2018-01-15 | 300 | 4.77 | 8.42 | 2.62 | 0.29 | 5.81 | Ok | Ok | NON | NON
13 | 204-5 | 5504 | 103 | 204NS | 2018-01-15 | 300 | 5.41 | 8 | 3.28 | 0.25 | 5.66 | Ok | Ok | NON | NON
14 | 204-7 | 5504 | 103 | 204NS | 2018-01-15 | 300 | 3.69 | 6.14 | 3.34 | 0.27 | 6.66 | Ok | Ok | NON | NON
15 | 204-9 | 5504 | 103 | 204NS | 2018-01-15 | 300 | 5.67 | 8.8 | 3.36 | 0.28 | 6.38 | Ok | Ok | NON | NON
16 | 962-1 | 5504 | 102 | AM962 | 2018-01-15 | 200 | 8.91 | 1.37 | 9.92 | 0.89 | 7.06 | Ok | Ok | NON | NON
17 | 962-11 | 5504 | 102 | AM962 | 2018-01-15 | 200 | 7.51 | 1.37 | 7.44 | 0.86 | 7.19 | Ok | Ok | NON | NON
18 | 962-13 | 5504 | 102 | AM962 | 2018-01-15 | 200 | 5.86 | 1.35 | 7.11 | 0.9 | 6.71 | Ok | Ok | NON | NON
19 | 962-15 | 5504 | 102 | AM962 | 2018-01-15 | 200 | 5.36 | 2.15 | 9.95 | 0.71 | 5.94 | Ok | Ok | NON | NON
20 | 962-17 | 5504 | 102 | AM962 | 2018-01-15 | 200 | 5.81 | 1.42 | 8.05 | 0.64 | 7.76 | Ok | Ok | NON | NON
21 | 962-19 | 5504 | 102 | AM962 | 2018-01-15 | 200 | 8.86 | 1.98 | 10.27 | 0.69 | 7.07 | Ok | Ok | NON | NON
22 | 962-2 | 5504 | 102 | AM962 | 2018-01-15 | 200 | 8.33 | 1.58 | 11.26 | 0.955 | 7.26 | Ok | Ok | NON | NON
23 | 962-21 | 5504 | 102 | AM962 | 2018-01-15 | 200 | 10.37 | 1.27 | 7.3 | 0.73 | 7.6 | Ok | Ok | NON | NON
24 | 962-23 | 5504 | 102 | AM962 | 2018-01-15 | 200 | 6.33 | 1.12 | 8.24 | 0.34 | 5.38 | Ok | Ok | NON | NON
25 | 962-24 | 5504 | 102 | AM962 | 2018-01-15 | 200 | 10.47 | 1.89 | 10.07 | 0.65 | 5.96 | Ok | Ok | NON | NON
26 | 962-25 | 5504 | 102 | AM962 | 2018-01-15 | 200 | 7.64 | 1.35 | 10.01 | 0.68 | 6.45 | Ok | Ok | NON | NON
27 | 962-3 | 5504 | 102 | AM962 | 2018-01-15 | 200 | 9.89 | 2.53 | 10.56 | 0.97 | 6.93 | Ok | Ok | NON | NON
28 | 962-5 | 5504 | 102 | AM962 | 2018-01-15 | 200 | 9.7 | 1.84 | 8.01 | 1.28 | 7.87 | Ok | Ok | NON | NON
29 | 962-7 | 5504 | 102 | AM962 | 2018-01-15 | 200 | 8.18 | 1.39 | 7.33 | 1.06 | 7.42 | Ok | Ok | NON | NON
30 | 962-9 | 5504 | 102 | AM962 | 2018-01-15 | 200 | 8.81 | 1.98 | 8.35 | 0.85 | 7.12 | Ok | Ok | NON | NON
31 | 68-1 | 5504 | 104 | 68FNS1 | 2018-01-22 | 200 | 4.66 | 1.23 | 4.91 | 0.45 | 4.82 | Ok | Ok | 84.1 | 560.23
32 | 68-10 | 5504 | 104 | 68FNS1 | 2018-01-22 | 200 | 2.96 | 1.25 | 4.46 | 0.41 | 5.08 | Ok | Ok | 82.08 | 565.54
33 | 68-11 | 5504 | 104 | 68FNS1 | 2018-01-22 | 200 | 3.5 | 1.67 | 4.52 | 0.37 | 4.96 | Ok | Ok | 82.86 | 591.31
34 | 68-12 | 5504 | 104 | 68FNS1 | 2018-01-22 | 200 | 3.57 | 1.08 | 4.73 | 0.49 | 4.82 | Ok | Ok | 83.77 | 521.3
35 | 68-13 | 5504 | 104 | 68FNS1 | 2018-01-22 | 200 | 3.81 | 1.23 | 4.54 | 0.51 | 4.93 | Ok | Ok | 83.71 | 518.92
36 | 68-14 | 5504 | 104 | 68FNS1 | 2018-01-22 | 200 | 3.46 | 1.25 | 4.75 | 0.49 | 4.85 | Ok | Ok | 82.99 | 586.28
37 | 68-15 | 5504 | 104 | 68FNS1 | 2018-01-22 | 200 | 5.01 | 1.34 | 4.54 | 0.39 | 4.87 | Ok | Ok | 84.55 | 565.61
38 | 68-2 | 5504 | 104 | 68FNS1 | 2018-01-22 | 200 | 2.9 | 1.2 | 4.62 | 0.56 | 4.92 | Ok | Ok | 84.15 | 594.05
39 | 68-3 | 5504 | 104 | 68FNS1 | 2018-01-22 | 200 | 4.34 | 0.89 | 4.73 | 0.33 | 4.94 | Ok | Ok | 82.33 | 600.08
40 | 68-4 | 5504 | 104 | 68FNS1 | 2018-01-22 | 200 | 2.57 | 1.01 | 4.38 | 0.36 | 4.82 | Ok | Ok | 82.38 | 574.05
41 | 68-5 | 5504 | 104 | 68FNS1 | 2018-01-22 | 200 | 3.96 | 1.76 | 4.82 | 0.43 | 5.06 | Ok | Ok | 83.67 | 587.69
42 | 68-6 | 5504 | 104 | 68FNS1 | 2018-01-22 | 200 | 2.84 | 1.21 | 4.54 | 0.51 | 4.94 | Ok | Ok | 84.55 | 565.61
43 | 68-7 | 5504 | 104 | 68FNS1 | 2018-01-22 | 200 | 2.2 | 1.67 | 5.25 | 0.4 | 4.86 | Ok | Ok | 83.58 | 503.13
44 | 68-8 | 5504 | 104 | 68FNS1 | 2018-01-22 | 200 | 4.35 | 1.43 | 4.71 | 0.41 | 5.12 | Ok | Ok | 84.98 | 572.04
45 | 68-9 | 5504 | 104 | 68FNS1 | 2018-01-22 | 200 | 3.23 | 1.09 | 4.92 | 0.42 | 4.9 | Ok | Ok | 83.99 | 569.27
46 | 443-1 | 5504 | 105 | 443NS | 2018-01-29 | 200 | 5.78 | 1.55 | 6.16 | 0.76 | 6.16 | Ok | Ok | NON | 256.6
47 | 443-10 | 5504 | 105 | 443NS | 2018-01-29 | 200 | 4.13 | 1.39 | 5.04 | 0.74 | 6.27 | Ok | Ok | NON | 259.11
48 | 443-11 | 5504 | 105 | 443NS | 2018-01-29 | 200 | 5.46 | 1.49 | 8.22 | 0.67 | 5.72 | Ok | Ok | NON | 270.45
49 | 443-12 | 5504 | 105 | 443NS | 2018-01-29 | 200 | 5.18 | 1.46 | 7.38 | 0.62 | 6.34 | Ok | Ok | NON | 256.3
50 | 443-13 | 5504 | 105 | 443NS | 2018-01-29 | 200 | 4.67 | 1.56 | 7.57 | 0.67 | 6.41 | Ok | Ok | NON | 270.26
51 | 443-14 | 5504 | 105 | 443NS | 2018-01-29 | 200 | 5.75 | 1.66 | 7.34 | 0.69 | 6.31 | Ok | Ok | NON | 260.3
52 | 443-15 | 5504 | 105 | 443NS | 2018-01-29 | 200 | 4.78 | 1.55 | 6.91 | 0.74 | 6.82 | Ok | Ok | NON | 256.81
53 | 443-2 | 5504 | 105 | 443NS | 2018-01-29 | 200 | 4.67 | 1.03 | 6.45 | 0.59 | 5.99 | Ok | Ok | NON | 266.08
54 | 443-3 | 5504 | 105 | 443NS | 2018-01-29 | 200 | 5.07 | 1.82 | 8.64 | 0.59 | 5.83 | Ok | Ok | NON | 254.63
55 | 443-4 | 5504 | 105 | 443NS | 2018-01-29 | 200 | 4.98 | 1.77 | 6.98 | 0.67 | 6.72 | Ok | Ok | NON | 261.78
56 | 443-5 | 5504 | 105 | 443NS | 2018-01-29 | 200 | 6.04 | 2.28 | 7.14 | 0.68 | 6.15 | Ok | Ok | NON | 269.85
57 | 443-6 | 5504 | 105 | 443NS | 2018-01-29 | 200 | 5.26 | 1.3 | 7.33 | 0.55 | 6.03 | Ok | Ok | NON | 266.94
58 | 443-7 | 5504 | 105 | 443NS | 2018-01-29 | 200 | 4.62 | 1.48 | 5.85 | 0.56 | 5.77 | Ok | Ok | NON | 259.69
59 | 443-8 | 5504 | 105 | 443NS | 2018-01-29 | 200 | 5.9 | 1.3 | 7.05 | 0.7 | 0.64 | Ok | Ok | NON | 271.27
60 | 443-9 | 5504 | 105 | 443NS | 2018-01-29 | 200 | 6.16 | 2.34 | 8.41 | 0.64 | 6 | Ok | Ok | NON | 256.43
61 | 66-1 | 5504 | 106 | 66FNS | 2018-02-05 | 200 | 2.75 | 0.93 | 4.78 | 0.22 | 4.38 | Ok | Ok | 79.78 | NON
62 | 66-10 | 5504 | 106 | 66FNS | 2018-02-05 | 200 | 2.91 | 0.99 | 3.65 | 0.32 | 4.83 | Ok | Ok | 80.14 | NON
63 | 66-11 | 5504 | 106 | 66FNS | 2018-02-05 | 200 | 4.51 | 0.9 | 4.25 | 0.28 | 4.97 | Ok | Ok | 80.9 | NON
64 | 66-12 | 5504 | 106 | 66FNS | 2018-02-05 | 200 | 1.51 | 0.69 | 3.98 | 0.33 | 4.83 | Ok | Ok | 81.76 | NON
65 | 66-13 | 5504 | 106 | 66FNS | 2018-02-05 | 200 | 1.98 | 0.75 | 4.25 | 0.32 | 4.56 | Ok | Ok | 79.93 | NON
66 | 66-14 | 5504 | 106 | 66FNS | 2018-02-05 | 200 | 2.33 | 1.15 | 3.79 | 0.32 | 5.07 | Ok | Ok | 80.59 | NON
67 | 66-15 | 5504 | 106 | 66FNS | 2018-02-05 | 200 | 4.87 | 0.85 | 4.15 | 0.4 | 5.23 | Ok | Ok | 78.86 | NON
68 | 66-2 | 5504 | 106 | 66FNS | 2018-02-05 | 200 | 5.61 | 0.74 | 3.91 | 0.27 | 4.69 | Ok | Ok | 80.05 | NON
69 | 66-3 | 5504 | 106 | 66FNS | 2018-02-05 | 200 | 3.92 | 0.66 | 4 | 0.31 | 5.2 | Ok | Ok | 80 | NON
70 | 66-4 | 5504 | 106 | 66FNS | 2018-02-05 | 200 | 2.78 | 1.07 | 3.82 | 0.28 | 5.26 | Ok | Ok | 83.65 | NON
71 | 66-5 | 5504 | 106 | 66FNS | 2018-02-05 | 200 | 2.35 | 1.07 | 4.43 | 0.33 | 5.14 | Ok | Ok | 80.68 | NON
72 | 66-6 | 5504 | 106 | 66FNS | 2018-02-05 | 200 | 3.53 | 0.94 | 4.35 | 0.35 | 4.29 | Ok | Ok | 78.43 | NON
73 | 66-7 | 5504 | 106 | 66FNS | 2018-02-05 | 200 | 2.7 | 0.66 | 3.75 | 0.32 | 5.13 | Ok | Ok | 81.45 | NON
74 | 66-8 | 5504 | 106 | 66FNS | 2018-02-05 | 200 | 4.4 | 0.81 | 3.94 | 0.27 | 5.46 | Ok | Ok | 80.15 | NON
75 | 66-9 | 5504 | 106 | 66FNS | 2018-02-05 | 200 | 2.69 | 0.55 | 4.43 | 0.33 | 4.78 | Ok | Ok | 82.08 | NON
76 | 450-1 | 5504 | 108 | 450NS | 2018-02-12 | 200 | 7.03 | 1.48 | 4.9 | 0.39 | 7.52 | Ok | Ok | NON | 216.85
77 | 450-10 | 5504 | 108 | 450NS | 2018-02-12 | 200 | 3.23 | 1.28 | 8.57 | 0.34 | 7.55 | Ok | Ok | NON | 223.12
78 | 450-11 | 5504 | 108 | 450NS | 2018-02-12 | 200 | 4.02 | 1 | 5.92 | 0.3 | 7.69 | Ok | Ok | NON | 232.89
79 | 450-12 | 5504 | 108 | 450NS | 2018-02-12 | 200 | 4.84 | 1.68 | 5.91 | 0.34 | 7.54 | Ok | Ok | NON | 234.76
80 | 450-13 | 5504 | 108 | 450NS | 2018-02-12 | 200 | 2.26 | 1.21 | 7.82 | 0.25 | 7.34 | Ok | Ok | NON | 204.68
81 | 450-14 | 5504 | 108 | 450NS | 2018-02-12 | 200 | 2.67 | 1.25 | 7.82 | 0.18 | 7.48 | Ok | Ok | NON | 230.69
82 | 450-15 | 5504 | 108 | 450NS | 2018-02-12 | 200 | 3.44 | 1.1 | 7.1 | 0.26 | 7.8 | Ok | Ok | NON | 260.13
83 | 450-2 | 5504 | 108 | 450NS | 2018-02-12 | 200 | 2.57 | 0.85 | 6.65 | 0.22 | 6.88 | Ok | Ok | NON | 213.6
84 | 450-3 | 5504 | 108 | 450NS | 2018-02-12 | 200 | 5.84 | 1.77 | 8.1 | 0.32 | 7.95 | Ok | Ok | NON | 241.23
85 | 450-4 | 5504 | 108 | 450NS | 2018-02-12 | 200 | 5.29 | 1.7 | 8.03 | 0.31 | 7.67 | Ok | Ok | NON | 237.55
86 | 450-5 | 5504 | 108 | 450NS | 2018-02-12 | 200 | 2.34 | 1.88 | 8.89 | 0.43 | 8.24 | Ok | Ok | NON | 215.33
87 | 450-6 | 5504 | 108 | 450NS | 2018-02-12 | 200 | 2.79 | 1.48 | 4.56 | 0.43 | 7.21 | Ok | Ok | NON | 235.68
88 | 450-7 | 5504 | 108 | 450NS | 2018-02-12 | 200 | 6.98 | 0.95 | 6.18 | 0.37 | 7.3 | Ok | Ok | NON | 221.18
89 | 450-8 | 5504 | 108 | 450NS | 2018-02-12 | 200 | 7.47 | 1.24 | 5.74 | 0.36 | 7.87 | Ok | Ok | NON | 229.98
90 | 450-9 | 5504 | 108 | 450NS | 2018-02-12 | 200 | 8.08 | 1.67 | 8.1 | 0.25 | 7.37 | Ok | Ok | NON | 239.61
91 | 5701 | 5504 | 107 | 73FNS1 | 2018-02-15 | 250 | 5 | 3.6 | 4.8 | 0 | 0 | Ok | Ok | 88.3 | 783.2
92 | 101-1 | 5504 | 109 | 101BNS | 2018-02-19 | 300 | 3.85 | 3.3 | 3.79 | 0.05 | 5.21 | Ok | Ok | NON | 835.28
93 | 101-10 | 5504 | 109 | 101BNS | 2018-02-19 | 300 | 4.16 | 1.23 | 3.93 | 0.29 | 4.15 | Ok | Ok | NON | 949.12
94 | 101-11 | 5504 | 109 | 101BNS | 2018-02-19 | 300 | 3.6 | 2.95 | 4.07 | 0.41 | 7.01 | Ok | Ok | NON | 1001.2
95 | 101-12 | 5504 | 109 | 101BNS | 2018-02-19 | 300 | 3.97 | 3.7 | 4.51 | 0.17 | 14.69 | Ok | Ok | NON | 969.27
96 | 101-13 | 5504 | 109 | 101BNS | 2018-02-19 | 300 | 3.13 | 2.15 | 3.86 | 0.15 | 10.19 | Ok | Ok | NON | 898.55
97 | 101-14 | 5504 | 109 | 101BNS | 2018-02-19 | 300 | 3.95 | 2.14 | 3.76 | 0.12 | 9.36 | Ok | Ok | NON | 811.48
98 | 101-15 | 5504 | 109 | 101BNS | 2018-02-19 | 300 | 3.62 | 3.77 | 4.17 | 0.14 | 14.06 | Ok | Ok | NON | 923.94
99 | 101-2 | 5504 | 109 | 101BNS | 2018-02-19 | 300 | 3.29 | 2.02 | 4.08 | 0.18 | 8.92 | Ok | Ok | NON | 944.7
100 | 101-3 | 5504 | 109 | 101BNS | 2018-02-19 | 300 | 4.01 | 2.83 | 3.92 | 0.08 | 8.93 | Ok | Ok | NON | 880.75
101 | 101-4 | 5504 | 109 | 101BNS | 2018-02-19 | 300 | 3.9 | 3.05 | 4.39 | 0.17 | 10.83 | Ok | Ok | NON | 971.38
102 | 101-5 | 5504 | 109 | 101BNS | 2018-02-19 | 300 | 3.49 | 1.7 | 3.92 | 0.44 | 11.93 | Ok | Ok | NON | 1037.5
103 | 101-6 | 5504 | 109 | 101BNS | 2018-02-19 | 300 | 4.07 | 2.47 | 3.93 | 0.05 | 8.89 | Ok | Ok | NON | 975.3
104 | 101-7 | 5504 | 109 | 101BNS | 2018-02-19 | 300 | 3.61 | 2.28 | 4.2 | 0.06 | 8.64 | Ok | Ok | NON | 908.13
105 | 101-8 | 5504 | 109 | 101BNS | 2018-02-19 | 300 | 4.19 | 1.81 | 3.93 | 0.31 | 3.03 | Ok | Ok | NON | 918.51
106 | 101-9 | 5504 | 109 | 101BNS | 2018-02-19 | 300 | 3.56 | 2.32 | 3.98 | 0.16 | 10.28 | Ok | Ok | NON | 924.25
107 | 718-1 | 5504 | 112 | AM718 | 2018-02-26 | 300 | 9.28 | 1.28 | 6.57 | 0.41 | 7.8 | Ok | Ok | NON | NON
108 | 718-10 | 5504 | 112 | AM718 | 2018-02-26 | 300 | 9.23 | 1.21 | 8.33 | 0.86 | 8.04 | Ok | Ok | NON | NON
109 | 718-11 | 5504 | 112 | AM718 | 2018-02-26 | 300 | 7.15 | 1.51 | 7.98 | 0.84 | 8 | Ok | Ok | NON | NON
110 | 718-12 | 5504 | 112 | AM718 | 2018-02-26 | 300 | 7.37 | 1.26 | 9.04 | 0.51 | 7.63 | Ok | Ok | NON | NON
111 | 718-13 | 5504 | 112 | AM718 | 2018-02-26 | 300 | 12.23 | 2.1 | 7.12 | 0.56 | 8.16 | Ok | Ok | NON | NON
112 | 718-14 | 5504 | 112 | AM718 | 2018-02-26 | 300 | 7.8 | 1.48 | 7.91 | 0.67 | 7.71 | Ok | Ok | NON | NON
113 | 718-15 | 5504 | 112 | AM718 | 2018-02-26 | 300 | 7.64 | 0.84 | 6.37 | 0.37 | 8.25 | Ok | Ok | NON | NON
114 | 718-2 | 5504 | 112 | AM718 | 2018-02-26 | 300 | 6.95 | 1.25 | 7.18 | 0.68 | 8.42 | Ok | Ok | NON | NON
115 | 718-3 | 5504 | 112 | AM718 | 2018-02-26 | 300 | 9.25 | 1.95 | 8.69 | 0.59 | 8.06 | Ok | Ok | NON | NON
116 | 718-4 | 5504 | 112 | AM718 | 2018-02-26 | 300 | 6.91 | 1.57 | 8.36 | 0.36 | 7.88 | Ok | Ok | NON | NON
117 | 718-5 | 5504 | 112 | AM718 | 2018-02-26 | 300 | 7.92 | 1.21 | 9.3 | 0.65 | 8.29 | Ok | Ok | NON | NON
118 | 718-6 | 5504 | 112 | AM718 | 2018-02-26 | 300 | 8.96 | 1.48 | 8.58 | 0.28 | 7.86 | Ok | Ok | NON | NON
119 | 718-7 | 5504 | 112 | AM718 | 2018-02-26 | 300 | 6.62 | 1.76 | 6 | 0.48 | 7.86 | Ok | Ok | NON | NON
120 | 718-8 | 5504 | 112 | AM718 | 2018-02-26 | 300 | 7.91 | 1.84 | 7.92 | 0.39 | 8.68 | Ok | Ok | NON | NON
121 | 718-9 | 5504 | 112 | AM718 | 2018-02-26 | 300 | 10.11 | 1.5 | 7.92 | 0.45 | 8.07 | Ok | Ok | NON | NON
122 | 5703 | 5504 | 104 | 68FNS1 | 2018-02-27 | 250 | 10 | 3 | 2 | 1 | 10 | Ok | Ok | 85 | 671
123 | 73MXC-1 | 5504 | 73MXC | 73MXC | 2018-03-05 | 300 | 8.93 | 1.66 | 9.03 | 0.42 | 7.36 | Ok | Ok | 84.23 | 264.18
124 | 73MXC-10 | 5504 | 73MXC | 73MXC | 2018-03-05 | 300 | 13.17 | 0.43 | 7.92 | 0.22 | 7.59 | Ok | Ok | 84.49 | 253.02
125 | 73MXC-11 | 5504 | 73MXC | 73MXC | 2018-03-05 | 300 | 5.91 | 0.89 | 7.6 | 0.32 | 6.55 | Ok | Ok | 84.74 | 245.89
126 | 73MXC-12 | 5504 | 73MXC | 73MXC | 2018-03-05 | 300 | 6.36 | 1.32 | 8.6 | 0.21 | 6.53 | Ok | Ok | 84.7 | 242.1
127 | 73MXC-13 | 5504 | 73MXC | 73MXC | 2018-03-05 | 300 | 6.17 | 1.26 | 8.17 | 0.46 | 7.91 | Ok | Ok | 83.07 | 251.96
128 | 73MXC-14 | 5504 | 73MXC | 73MXC | 2018-03-05 | 300 | 8.73 | 1.08 | 7.19 | 0.33 | 8.68 | Ok | Ok | 85.58 | 253.87
129 | 73MXC-15 | 5504 | 73MXC | 73MXC | 2018-03-05 | 300 | 10.77 | 1.59 | 9.19 | 0.34 | 7.88 | Ok | Ok | 83.73 | 263.64
130 | 73MXC-2 | 5504 | 73MXC | 73MXC | 2018-03-05 | 300 | 7.82 | 1.34 | 9.27 | 0.36 | 6.65 | Ok | Ok | 83.93 | 245.7
131 | 73MXC-3 | 5504 | 73MXC | 73MXC | 2018-03-05 | 300 | 5.53 | 1.09 | 8.79 | 0.24 | 6.11 | Ok | Ok | 85.43 | 275.2
132 | 73MXC-4 | 5504 | 73MXC | 73MXC | 2018-03-05 | 300 | 3 | 0.88 | 7.1 | 0.35 | 7.15 | Ok | Ok | 85.63 | 249.83
133 | 73MXC-5 | 5504 | 73MXC | 73MXC | 2018-03-05 | 300 | 9.95 | 0.48 | 6.48 | 0.47 | 8.54 | Ok | Ok | 84.55 | 255.08
134 | 73MXC-6 | 5504 | 73MXC | 73MXC | 2018-03-05 | 300 | 6.54 | 1.51 | 9.94 | 0.52 | 6.43 | Ok | Ok | 83.74 | 267.73
135 | 73MXC-7 | 5504 | 73MXC | 73MXC | 2018-03-05 | 300 | 6.68 | 1.08 | 9.13 | 0.32 | 7.77 | Ok | Ok | 85.01 | 276.37
136 | 73MXC-8 | 5504 | 73MXC | 73MXC | 2018-03-05 | 300 | 11.45 | 1.46 | 7.42 | 0.37 | 7.82 | Ok | Ok | 84.7 | 265.7
137 | 73MXC-9 | 5504 | 73MXC | 73MXC | 2018-03-05 | 300 | 5.35 | 0.73 | 7.7 | 0.27 | 8.03 | Ok | Ok | 83.69 | 242.25
138 | 601-1 | 5504 | 110 | 601NS | 2018-03-12 | 1000 | 0.9 | 0.11 | 5.22 | 0.09 | 7.25 | Ok | Ok | 64.9 | NON
139 | 601-10 | 5504 | 110 | 601NS | 2018-03-12 | 1000 | 3.1 | 0.57 | 5.19 | 0.11 | 8.46 | Ok | Ok | 64.4 | NON
140 | 601-11 | 5504 | 110 | 601NS | 2018-03-12 | 1000 | 1.49 | 0.24 | 4.45 | 0.11 | 5.94 | Ok | Ok | 66.88 | NON
141 | 601-12 | 5504 | 110 | 601NS | 2018-03-12 | 1000 | 4.23 | 0.15 | 4.61 | 0.12 | 6.52 | Ok | Ok | 61.3 | NON
142 | 601-13 | 5504 | 110 | 601NS | 2018-03-12 | 1000 | 1.41 | 0.39 | 6.51 | 0.14 | 5.35 | Ok | Ok | 66.95 | NON
143 | 601-14 | 5504 | 110 | 601NS | 2018-03-12 | 1000 | 2.82 | 0.13 | 4.05 | 0.09 | 5.78 | Ok | Ok | 64.16 | NON
144 | 601-15 | 5504 | 110 | 601NS | 2018-03-12 | 1000 | 2.96 | 0.36 | 4.26 | 0.17 | 4.43 | Ok | Ok | 65.36 | NON
145 | 601-2 | 5504 | 110 | 601NS | 2018-03-12 | 1000 | 4.22 | 0.07 | 3.64 | 0.11 | 5.98 | Ok | Ok | 65.55 | NON
146 | 601-3 | 5504 | 110 | 601NS | 2018-03-12 | 1000 | 3.45 | 0.14 | 4.97 | 0.21 | 6.91 | Ok | Ok | 59.98 | NON
147 | 601-4 | 5504 | 110 | 601NS | 2018-03-12 | 1000 | 2.73 | 0.9 | 6.28 | 0.09 | 7.7 | Ok | Ok | 66.2 | NON
148 | 601-5 | 5504 | 110 | 601NS | 2018-03-12 | 1000 | 2.68 | 0.52 | 6.72 | 0.11 | 5.56 | Ok | Ok | 63.58 | NON
149 | 601-6 | 5504 | 110 | 601NS | 2018-03-12 | 1000 | 3.35 | 0.01 | 5.96 | 0.08 | 7.4 | Ok | Ok | 66.2 | NON
150 | 601-7 | 5504 | 110 | 601NS | 2018-03-12 | 1000 | 3.8 | 0.85 | 7.25 | 0.19 | 6.1 | Ok | Ok | 66.66 | NON
151 | 601-8 | 5504 | 110 | 601NS | 2018-03-12 | 1000 | 3.1 | 0.52 | 3.98 | 0.13 | 8.04 | Ok | Ok | 63.47 | NON
152 | 601-9 | 5504 | 110 | 601NS | 2018-03-12 | 1000 | 1.55 | 0.64 | 7.12 | 0.14 | 5.48 | Ok | Ok | 67.6 | NON
153 | 107-1 | 5504 | 107 | 73FNS1 | 2018-03-19 | 300 | 3.57 | 3.42 | 2.96 | 0 | 0 | Ok | Ok | 85.13 | 927.4
154 | 107-10 | 5504 | 107 | 73FNS1 | 2018-03-19 | 300 | 4.07 | 3.03 | 2.94 | 0 | 0 | Ok | Ok | 87.3 | 982.05
155 | 107-11 | 5504 | 107 | 73FNS1 | 2018-03-19 | 300 | 3.98 | 3.79 | 2.92 | 0 | 0 | Ok | Ok | 87.74 | 953.91
156 | 107-12 | 5504 | 107 | 73FNS1 | 2018-03-19 | 300 | 3.61 | 3.22 | 2.91 | 0 | 0 | Ok | Ok | 87.78 | 897.3
157 | 107-13 | 5504 | 107 | 73FNS1 | 2018-03-19 | 300 | 3.37 | 2.82 | 3.08 | 0 | 0 | Ok | Ok | 85.3 | 979.1
158 | 107-14 | 5504 | 107 | 73FNS1 | 2018-03-19 | 300 | 3.93 | 3.53 | 2.84 | 0 | 0 | Ok | Ok | 86.78 | 935.71
159 | 107-15 | 5504 | 107 | 73FNS1 | 2018-03-19 | 300 | 3.48 | 3.48 | 3.02 | 0 | 0 | Ok | Ok | 89.52 | 946.71
160 | 107-2 | 5504 | 107 | 73FNS1 | 2018-03-19 | 300 | 3.02 | 2.77 | 3.07 | 0 | 0 | Ok | Ok | 86.95 | 963.88
161 | 107-3 | 5504 | 107 | 73FNS1 | 2018-03-19 | 300 | 4.49 | 3.02 | 2.89 | 0 | 0 | Ok | Ok | 87.25 | 907.25
162 | 107-4 | 5504 | 107 | 73FNS1 | 2018-03-19 | 300 | 3.93 | 3.82 | 2.79 | 0 | 0 | Ok | Ok | 87.98 | 898.5
163 | 107-5 | 5504 | 107 | 73FNS1 | 2018-03-19 | 300 | 4.08 | 3.06 | 3.01 | 0 | 0 | Ok | Ok | 89.75 | 986.33
164 | 107-6 | 5504 | 107 | 73FNS1 | 2018-03-19 | 300 | 5.22 | 3.27 | 2.85 | 0 | 0 | Ok | Ok | 88.96 | 963.55
165 | 107-7 | 5504 | 107 | 73FNS1 | 2018-03-19 | 300 | 3.21 | 3.18 | 2.89 | 0 | 0 | Ok | Ok | 87.01 | 917.27
166 | 107-8 | 5504 | 107 | 73FNS1 | 2018-03-19 | 300 | 3.75 | 3.5 | 3.06 | 0 | 0 | Ok | Ok | 82.53 | 981.01
167 | 107-9 | 5504 | 107 | 73FNS1 | 2018-03-19 | 300 | 2.66 | 3.2 | 2.85 | 0 | 0 | Ok | Ok | 86.29 | 899.64
168 | 75B-1 | 5504 | 75B | 75B | 2018-03-19 | 400 | 8.5 | 0.48 | 7.63 | 0.55 | 7.26 | Ok | Ok | 78.98 | 217.15
169 | 75B-10 | 5504 | 75B | 75B | 2018-03-19 | 400 | 10.16 | 1.11 | 7.79 | 0.49 | 7.85 | Ok | Ok | 76.8 | 195.61
170 | 75B-11 | 5504 | 75B | 75B | 2018-03-19 | 400 | 7.51 | 0.7 | 7.74 | 0.51 | 7.29 | Ok | Ok | 78.12 | 213.82
171 | 75B-12 | 5504 | 75B | 75B | 2018-03-19 | 400 | 10.46 | 0.61 | 7.72 | 0.51 | 8.02 | Ok | Ok | 79.37 | 215.91
172 | 75B-13 | 5504 | 75B | 75B | 2018-03-19 | 400 | 8.07 | 1.89 | 7.73 | 0.59 | 7.33 | Ok | Ok | 77.26 | 195.38
173 | 75B-14 | 5504 | 75B | 75B | 2018-03-19 | 400 | 11.02 | 1.27 | 7.33 | 0.42 | 7.51 | Ok | Ok | 77.86 | 205.7
174 | 75B-15 | 5504 | 75B | 75B | 2018-03-19 | 400 | 8.89 | 1.3 | 7.22 | 0.57 | 7.7 | Ok | Ok | 77.87 | 206.29
175 | 75B-2 | 5504 | 75B | 75B | 2018-03-19 | 400 | 7.57 | 1.01 | 6.76 | 0.42 | 6.63 | Ok | Ok | 77.15 | 207.83
176 | 75B-3 | 5504 | 75B | 75B | 2018-03-19 | 400 | 8.26 | 0.74 | 7.47 | 0.54 | 8.03 | Ok | Ok | 78.78 | 203.35
177 | 75B-4 | 5504 | 75B | 75B | 2018-03-19 | 400 | 11.7 | 1.33 | 7.68 | 0.43 | 7.85 | Ok | Ok | 78.15 | 201.1
178 | 75B-5 | 5504 | 75B | 75B | 2018-03-19 | 400 | 9.86 | 1.22 | 7.49 | 0.52 | 7.7 | Ok | Ok | 78.2 | 192.4
179 | 75B-6 | 5504 | 75B | 75B | 2018-03-19 | 400 | 5.94 | 0.92 | 7.02 | 0.52 | 7.56 | Ok | Ok | 76.71 | 199.05
180 | 75B-7 | 5504 | 75B | 75B | 2018-03-19 | 400 | 8.6 | 0.56 | 7.55 | 0.5 | 7.29 | Ok | Ok | 78.91 | 203.86
181 | 75B-8 | 5504 | 75B | 75B | 2018-03-19 | 400 | 8.15 | 0.82 | 7.48 | 0.55 | 7.55 | Ok | Ok | 75.67 | 196.07
182 | 75B-9 | 5504 | 75B | 75B | 2018-03-19 | 400 | 11.21 | 0.15 | 6.85 | 0.42 | 7.33 | Ok | Ok | 78.76 | 208.45
183 | 5702 | 5504 | 75B | 75B | 2018-03-22 | 300 | 10 | 2 | 4 | 2 | 10 | Ok | Ok | NON | NON
184 | 5714 | 5504 | 106 | 66FNS | 2018-03-23 | 300 | 8.36 | 1.75 | 5.29 | 1.13 | 8.89 | Ok | Ok | 81.7 | NON
185 | 5714 | 5504 | 106 | 66FNS | 2018-03-23 | 300 | 8,36 | 1,75 | 5,29 | 1,13 | 8,89 | Ok | Ok | 81,7 | NON
186 | 78T-1 | 5504 | 78T | 78T | 2018-03-26 | 300 | 7.47 | 0.63 | 5.27 | 0.71 | 6.73 | Ok | Ok | 91.13 | NON
187 | 78T-10 | 5504 | 78T | 78T | 2018-03-26 | 300 | 10.53 | 0.52 | 4.91 | 0.75 | 7.19 | Ok | Ok | 91.25 | NON
188 | 78T-11 | 5504 | 78T | 78T | 2018-03-26 | 300 | 11.17 | 0.62 | 5.55 | 0.26 | 7.35 | Ok | Ok | 90.75 | NON
189 | 78T-12 | 5504 | 78T | 78T | 2018-03-26 | 300 | 9.87 | 0.57 | 5.41 | 0.6 | 6.99 | Ok | Ok | 89.91 | NON
190 | 78T-13 | 5504 | 78T | 78T | 2018-03-26 | 300 | 6.92 | 0.51 | 5.87 | 0.47 | 6.82 | Ok | Ok | 89.24 | NON
191 | 78T-14 | 5504 | 78T | 78T | 2018-03-26 | 300 | 8.13 | 0.58 | 5.74 | 0.52 | 6.95 | Ok | Ok | 90.45 | NON
192 | 78T-15 | 5504 | 78T | 78T | 2018-03-26 | 300 | 8.13 | 0.86 | 4.98 | 0.55 | 7.2 | Ok | Ok | 89.93 | NON
193 | 78T-2 | 5504 | 78T | 78T | 2018-03-26 | 300 | 8.84 | 0.8 | 4.65 | 0.9 | 7.39 | Ok | Ok | 90 | NON
194 | 78T-3 | 5504 | 78T | 78T | 2018-03-26 | 300 | 5.82 | 0.75 | 4.95 | 0.62 | 7.37 | Ok | Ok | 90.13 | NON
195 | 78T-4 | 5504 | 78T | 78T | 2018-03-26 | 300 | 8.1 | 0.56 | 5.4 | 0.44 | 6.58 | Ok | Ok | 89.83 | NON
196 | 78T-5 | 5504 | 78T | 78T | 2018-03-26 | 300 | 9.44 | 0.77 | 6.19 | 0.5 | 6.91 | Ok | Ok | 90.9 | NON
197 | 78T-6 | 5504 | 78T | 78T | 2018-03-26 | 300 | 9.37 | 0.55 | 5.94 | 0.56 | 7.28 | Ok | Ok | 90.34 | NON
198 | 78T-7 | 5504 | 78T | 78T | 2018-03-26 | 300 | 7.66 | 0.88 | 5.36 | 0.23 | 7.22 | Ok | Ok | 90.33 | NON
199 | 78T-8 | 5504 | 78T | 78T | 2018-03-26 | 300 | 8.46 | 0.58 | 5.37 | 0.93 | 7.12 | Ok | Ok | 90.78 | NON
200 | 78T-9 | 5504 | 78T | 78T | 2018-03-26 | 300 | 9.32 | 0.6 | 5.3 | 0.49 | 6.35 | Ok | Ok | 89.69 | NON
201 | 5690 | 5504 | 102 | AM962 | 2018-03-27 | 200 | 10.1 | 1 | 6.64 | 1 | 8 | Ok | Ok | NON | NON
202 | 5690 | 5504 | 103 | 204NS | 2018-03-27 | 400 | 3 | 8 | 5 | 0.2 | 4 | Ok | Ok | NON | NON
203 | 115-1 | 5504 | 115 | 51FNS | 2018-04-02 | 300 | 0.68 | 0.94 | 6.22 | 0.15 | 5.54 | Ok | Ok | NON | 184.63
204 | 115-10 | 5504 | 115 | 51FNS | 2018-04-02 | 300 | 3.08 | 0.87 | 6.57 | 0.26 | 5.94 | Ok | Ok | NON | 175.6
205 | 115-11 | 5504 | 115 | 51FNS | 2018-04-02 | 300 | 1.36 | 0.86 | 6.09 | 0.25 | 6.09 | Ok | Ok | NON | 196.39
206 | 115-12 | 5504 | 115 | 51FNS | 2018-04-02 | 300 | 1.78 | 1.05 | 7.98 | 0.27 | 6.6 | Ok | Ok | NON | 178.13
207 | 115-13 | 5504 | 115 | 51FNS | 2018-04-02 | 300 | 2.02 | 0.52 | 6.93 | 0.13 | 6.05 | Ok | Ok | NON | 189.63
208 | 115-14 | 5504 | 115 | 51FNS | 2018-04-02 | 300 | 4.97 | 1.15 | 6.84 | 0.2 | 6.05 | Ok | Ok | NON | 157.02
209 | 115-15 | 5504 | 115 | 51FNS | 2018-04-02 | 300 | 2.85 | 1.36 | 6.07 | 0.28 | 6.95 | Ok | Ok | NON | 201.86
210 | 115-2 | 5504 | 115 | 51FNS | 2018-04-02 | 300 | 5.88 | 1.44 | 7.15 | 0.18 | 5.78 | Ok | Ok | NON | 178.83
211 | 115-3 | 5504 | 115 | 51FNS | 2018-04-02 | 300 | 1.92 | 1.46 | 7.76 | 0.3 | 6.07 | Ok | Ok | NON | 162
212 | 115-4 | 5504 | 115 | 51FNS | 2018-04-02 | 300 | 2.21 | 0.78 | 6.97 | 0.27 | 6.64 | Ok | Ok | NON | 191.73
213 | 115-5 | 5504 | 115 | 51FNS | 2018-04-02 | 300 | 2.82 | 0.98 | 7 | 0.22 | 5.77 | Ok | Ok | NON | 187.73
214 | 115-6 | 5504 | 115 | 51FNS | 2018-04-02 | 300 | 5.19 | 0.72 | 7.69 | 0.2 | 6.07 | Ok | Ok | NON | 180.31
215 | 115-7 | 5504 | 115 | 51FNS | 2018-04-02 | 300 | 6.27 | 1.28 | 7.35 | 0.22 | 5.97 | Ok | Ok | NON | 179.94
216 | 115-8 | 5504 | 115 | 51FNS | 2018-04-02 | 300 | 1.62 | 0.85 | 6.82 | 0.17 | 6.5 | Ok | Ok | NON | 166.9
217 | 115-9 | 5504 | 115 | 51FNS | 2018-04-02 | 300 | 4.84 | 1.03 | 6.84 | 0.2 | 6.11 | Ok | Ok | NON | 193.7
218 | 119-1 | 5504 | 119 | UC450NS | 2018-04-09 | 300 | 9.65 | 1.41 | 6.95 | 0.73 | 8.15 | Ok | Ok | NON | 256.05
219 | 119-10 | 5504 | 119 | UC450NS | 2018-04-09 | 300 | 4.51 | 1.37 | 6.39 | 0.65 | 7.63 | Ok | Ok | NON | 215.83
220 | 119-11 | 5504 | 119 | UC450NS | 2018-04-09 | 300 | 6.45 | 0.82 | 6.03 | 1.1 | 8.05 | Ok | Ok | NON | 199.22
221 | 119-12 | 5504 | 119 | UC450NS | 2018-04-09 | 300 | 6.68 | 0.61 | 6.76 | 0.68 | 8.25 | Ok | Ok | NON | 153.3
222 | 119-13 | 5504 | 119 | UC450NS | 2018-04-09 | 300 | 3.71 | 1.37 | 6.36 | 0.6 | 7.61 | Ok | Ok | NON | 181.84
223 | 119-14 | 5504 | 119 | UC450NS | 2018-04-09 | 300 | 4.49 | 0.58 | 6.75 | 0.54 | 8.44 | Ok | Ok | NON | 273.84
224 | 119-15 | 5504 | 119 | UC450NS | 2018-04-09 | 300 | 3.86 | 0.63 | 4.98 | 0.4 | 7.45 | Ok | Ok | NON | 219.86
225 | 119-2 | 5504 | 119 | UC450NS | 2018-04-09 | 300 | 5.88 | 0.72 | 5.73 | 0.39 | 7.5 | Ok | Ok | NON | 177.8
226 | 119-3 | 5504 | 119 | UC450NS | 2018-04-09 | 300 | 10.69 | 0.92 | 5.83 | 0.55 | 7.99 | Ok | Ok | NON | 179.53
227 | 119-4 | 5504 | 119 | UC450NS | 2018-04-09 | 300 | 2.17 | 0.66 | 6.04 | 1.13 | 7.83 | Ok | Ok | NON | 249.18
228 | 119-5 | 5504 | 119 | UC450NS | 2018-04-09 | 300 | 5.08 | 0.91 | 6.79 | 0.54 | 8.01 | Ok | Ok | NON | 187.4
229 | 119-6 | 5504 | 119 | UC450NS | 2018-04-09 | 300 | 6.34 | 0.84 | 6.88 | 0.89 | 7.84 | Ok | Ok | NON | 272.5
230 | 119-7 | 5504 | 119 | UC450NS | 2018-04-09 | 300 | 10.32 | 0.83 | 6.94 | 1.02 | 8.01 | Ok | Ok | NON | 206.42
231 | 119-8 | 5504 | 119 | UC450NS | 2018-04-09 | 300 | 8.66 | 0.5 | 6.49 | 0.45 | 7.86 | Ok | Ok | NON | 214.65
232 | 119-9 | 5504 | 119 | UC450NS | 2018-04-09 | 300 | 3.32 | 1.23 | 5.73 | 0.74 | 7.44 | Ok | Ok | NON | 227.82
233 | 5734 | 5504 | 102 | AM962 | 2018-04-24 | 200 | 8.35 | 3.61 | 6.44 | 1 | 6.1 | Ok | Ok | NON | NON
234 | 5734 | 5504 | 103 | 204NS | 2018-04-24 | 350 | 3.88 | 7 | 3.5 | 2 | 4.75 | Ok | Ok | NON | NON

## Interface
Row Labels | Sum of Interface | Sum of crête interface | Sum of Sécu interface
2 | 4.07 | 25 | 20
3 | 3.98 | 25 | 20
4 | 3.61 | 25 | 20
5 | 3.37 | 25 | 20
6 | 3.93 | 25 | 20
7 | 3.48 | 25 | 20
8 | 3.02 | 25 | 20
9 | 4.49 | 25 | 20
10 | 3.93 | 25 | 20
11 | 4.08 | 25 | 20
12 | 5.22 | 25 | 20
13 | 3.21 | 25 | 20
14 | 3.75 | 25 | 20
15 | 2.66 | 25 | 20
16 | 5 | 25 | 20

## Pvoids
Row Labels | Sum of Voids | Sum of crête % voids | Sum of Sécu % Porosité
2 | 3.03 | 5 | 4.5
3 | 3.79 | 5 | 4.5
4 | 3.22 | 5 | 4.5
5 | 2.82 | 5 | 4.5
6 | 3.53 | 5 | 4.5
7 | 3.48 | 5 | 4.5
8 | 2.77 | 5 | 4.5
9 | 3.02 | 5 | 4.5
10 | 3.82 | 5 | 4.5
11 | 3.06 | 5 | 4.5
12 | 3.27 | 5 | 4.5
13 | 3.18 | 5 | 4.5
14 | 3.5 | 5 | 4.5
15 | 3.2 | 5 | 4.5
16 | 3.6 | 5 | 4.5

## Dvoids (hidden)
Row Labels | Sum of Ø voids | Sum of crête Ø voids | Sum of Sécu Ø Porosité
2 | 2.94 | 10 | 5
3 | 2.92 | 10 | 5
4 | 2.91 | 10 | 5
5 | 3.08 | 10 | 5
6 | 2.84 | 10 | 5
7 | 3.02 | 10 | 5
8 | 3.07 | 10 | 5
9 | 2.89 | 10 | 5
10 | 2.79 | 10 | 5
11 | 3.01 | 10 | 5
12 | 2.85 | 10 | 5
13 | 2.89 | 10 | 5
14 | 3.06 | 10 | 5
15 | 2.85 | 10 | 5
16 | 4.8 | 10 | 5

## Punmel (hidden)
Row Labels | Sum of Unmelted | Sum of crête % unmelted | Sum of Sécu % Imbrûlés
2 | 0 | 5 | 2
3 | 0 | 5 | 2
4 | 0 | 5 | 2
5 | 0 | 5 | 2
6 | 0 | 5 | 2
7 | 0 | 5 | 2
8 | 0 | 5 | 2
9 | 0 | 5 | 2
10 | 0 | 5 | 2
11 | 0 | 5 | 2
12 | 0 | 5 | 2
13 | 0 | 5 | 2
14 | 0 | 5 | 2
15 | 0 | 5 | 2
16 | 0 | 5 | 2
Grand Total | 0 | 75 | 30

## Dunmel (hidden)
Row Labels | Sum of Ø Unmelted | Sum of crête Ø unmelted | Sum of Sécu Ø Imbrûlés
2 | 0 | 25 | 10
3 | 0 | 25 | 10
4 | 0 | 25 | 10
5 | 0 | 25 | 10
6 | 0 | 25 | 10
7 | 0 | 25 | 10
8 | 0 | 25 | 10
9 | 0 | 25 | 10
10 | 0 | 25 | 10
11 | 0 | 25 | 10
12 | 0 | 25 | 10
13 | 0 | 25 | 10
14 | 0 | 25 | 10
15 | 0 | 25 | 10
16 | 0 | 25 | 10
Grand Total | 0 | 375 | 150

## Macro (hidden)
Row Labels | Sum of Macro | Sum of crête macro
2 | 87.3 | 89
3 | 87.74 | 89
4 | 87.78 | 89
5 | 85.3 | 89
6 | 86.78 | 89
7 | 89.52 | 89
8 | 86.95 | 89
9 | 87.25 | 89
10 | 87.98 | 89
11 | 89.75 | 89
12 | 88.96 | 89
13 | 87.01 | 89
14 | 82.53 | 89
15 | 86.29 | 89
16 | 88.3 | 89
Grand Total | 1309.44 | 1335

## Micro (hidden)
Row Labels | Sum of Micro | Sum of crête micro
2 | 982.05 | 750
3 | 953.91 | 750
4 | 897.3 | 750
5 | 979.1 | 750
6 | 935.71 | 750
7 | 946.71 | 750
8 | 963.88 | 750
9 | 907.25 | 750
10 | 898.5 | 750
11 | 986.33 | 750
12 | 963.55 | 750
13 | 917.27 | 750
14 | 981.01 | 750
15 | 899.64 | 750
16 | 783.2 | 750
Grand Total | 13995.41 | 11250

## NOK
N° | N° référence | Matière substrat | Recette | Barème | Date | épaisseur | Interface | Voids | Ø voids | Unmelted | Ø Unmelted | Cracks | Oxyde | Macro | Micro | COMMENTAIRE

## Analyse
N° | N° référence | Matière substrat | Recette | Barème | Date | épaisseur | Interface | Voids | Ø voids | Unmelted | Ø Unmelted | Cracks | Oxyde | Macro | Micro | crête interface | crête % voids | crête Ø voids | crête % unmelted | crête Ø unmelted | crête macro | crête micro | Sécu interface | Sécu % Porosité | Sécu Ø Porosité | Sécu % Imbrûlés | Sécu Ø Imbrûlés
2 | 107-10 | 5504 | 107 | 73FNS1 | 2018-03-19 | 300 | 4.07 | 3.03 | 2.94 | 0 | 0 | Ok | Ok | 87.3 | 982.05 | 25 | 5 | 10 | 5 | 25 | 89 | 750 | 20 | 4.5 | 5 | 2 | 10
3 | 107-11 | 5504 | 107 | 73FNS1 | 2018-03-19 | 300 | 3.98 | 3.79 | 2.92 | 0 | 0 | Ok | Ok | 87.74 | 953.91 | 25 | 5 | 10 | 5 | 25 | 89 | 750 | 20 | 4.5 | 5 | 2 | 10
4 | 107-12 | 5504 | 107 | 73FNS1 | 2018-03-19 | 300 | 3.61 | 3.22 | 2.91 | 0 | 0 | Ok | Ok | 87.78 | 897.3 | 25 | 5 | 10 | 5 | 25 | 89 | 750 | 20 | 4.5 | 5 | 2 | 10
5 | 107-13 | 5504 | 107 | 73FNS1 | 2018-03-19 | 300 | 3.37 | 2.82 | 3.08 | 0 | 0 | Ok | Ok | 85.3 | 979.1 | 25 | 5 | 10 | 5 | 25 | 89 | 750 | 20 | 4.5 | 5 | 2 | 10
6 | 107-14 | 5504 | 107 | 73FNS1 | 2018-03-19 | 300 | 3.93 | 3.53 | 2.84 | 0 | 0 | Ok | Ok | 86.78 | 935.71 | 25 | 5 | 10 | 5 | 25 | 89 | 750 | 20 | 4.5 | 5 | 2 | 10
7 | 107-15 | 5504 | 107 | 73FNS1 | 2018-03-19 | 300 | 3.48 | 3.48 | 3.02 | 0 | 0 | Ok | Ok | 89.52 | 946.71 | 25 | 5 | 10 | 5 | 25 | 89 | 750 | 20 | 4.5 | 5 | 2 | 10
8 | 107-2 | 5504 | 107 | 73FNS1 | 2018-03-19 | 300 | 3.02 | 2.77 | 3.07 | 0 | 0 | Ok | Ok | 86.95 | 963.88 | 25 | 5 | 10 | 5 | 25 | 89 | 750 | 20 | 4.5 | 5 | 2 | 10
9 | 107-3 | 5504 | 107 | 73FNS1 | 2018-03-19 | 300 | 4.49 | 3.02 | 2.89 | 0 | 0 | Ok | Ok | 87.25 | 907.25 | 25 | 5 | 10 | 5 | 25 | 89 | 750 | 20 | 4.5 | 5 | 2 | 10
10 | 107-4 | 5504 | 107 | 73FNS1 | 2018-03-19 | 300 | 3.93 | 3.82 | 2.79 | 0 | 0 | Ok | Ok | 87.98 | 898.5 | 25 | 5 | 10 | 5 | 25 | 89 | 750 | 20 | 4.5 | 5 | 2 | 10
11 | 107-5 | 5504 | 107 | 73FNS1 | 2018-03-19 | 300 | 4.08 | 3.06 | 3.01 | 0 | 0 | Ok | Ok | 89.75 | 986.33 | 25 | 5 | 10 | 5 | 25 | 89 | 750 | 20 | 4.5 | 5 | 2 | 10
12 | 107-6 | 5504 | 107 | 73FNS1 | 2018-03-19 | 300 | 5.22 | 3.27 | 2.85 | 0 | 0 | Ok | Ok | 88.96 | 963.55 | 25 | 5 | 10 | 5 | 25 | 89 | 750 | 20 | 4.5 | 5 | 2 | 10
13 | 107-7 | 5504 | 107 | 73FNS1 | 2018-03-19 | 300 | 3.21 | 3.18 | 2.89 | 0 | 0 | Ok | Ok | 87.01 | 917.27 | 25 | 5 | 10 | 5 | 25 | 89 | 750 | 20 | 4.5 | 5 | 2 | 10
14 | 107-8 | 5504 | 107 | 73FNS1 | 2018-03-19 | 300 | 3.75 | 3.5 | 3.06 | 0 | 0 | Ok | Ok | 82.53 | 981.01 | 25 | 5 | 10 | 5 | 25 | 89 | 750 | 20 | 4.5 | 5 | 2 | 10
15 | 107-9 | 5504 | 107 | 73FNS1 | 2018-03-19 | 300 | 2.66 | 3.2 | 2.85 | 0 | 0 | Ok | Ok | 86.29 | 899.64 | 25 | 5 | 10 | 5 | 25 | 89 | 750 | 20 | 4.5 | 5 | 2 | 10
16 | 5701 | 5504 | 107 | 73FNS1 | 15-02-2018 | 250 | 5 | 3.6 | 4.8 | 0 | 0 | Ok | Ok | 88.3 | 783.2 | 25 | 5 | 10 | 5 | 25 | 89 | 750 | 20 | 4.5 | 5 | 2 | 10
[28 empty] | 3.853333 | 3.286 | 3.061333 | 0 | 0 | 87.296 | 933.0273
[28 empty] | 5.22 | 3.82 | 4.8 | 0 | 0 | 89.75 | 986.33
[28 empty] | 2.66 | 2.77 | 2.79 | 0 | 0 | 82.53 | 783.2
[28 empty] | 0.6912377 | 0.3245612 | 0.4896043 | 0 | 0 | 1.769285 | 52.86623

## Liste
Recette | Barème | % Interface / layer | % Voids | Ø Voids | % unmelted | Ø Unmelted | Macro | Micro | Secu % inter | Secu % Voids | Secu Ø Voids | Secu % Unmel | Secu Ø Unmel | Substract
102 | AM962 | 25 | 15 | 30 | 15 | 90 | X | X | 20 | 4 | 15 | 2 | 70 | 4026
103 | 204NS | 15 | 15 | 30 | 3 | 25 | X | X | 12 | 12 | 9 | 1 | 10 | 4901
104 | 68FNS1 | 25 | 8 | 10 | 5 | 25 | 82 | 400 | 20 | 3.5 | 8 | 2 | 9 | 5504
105 | 443NS | 25 | 15 | 30 | 15 | 60 | X | 190 | 20 | 4 | 15 | 3.5 | 30
106 | 66FNS | 25 | 10 | 20 | 5 | 25 | 80 | X | 20 | 3.5 | 10 | 2 | 10
107 | 73FNS1 | 25 | 5 | 10 | 5 | 25 | 89 | 750 | 20 | 4.5 | 5 | 2 | 10
108 | 450NS | 25 | 15 | 30 | 15 | 60 | X | 120 | 20 | 4 | 15 | 3.5 | 30
109 | 101BNS | 25 | 15 | 25 | 15 | 30 | X | 650 | 20 | 6 | 9 | 3.5 | 20
110 | 601NS | 25 | 5 | 10 | 5 | 25 | 50 | X | 20 | 2 | 9 | 1 | 15
112 | AM718 | 25 | 10 | 20 | 5 | 25 | X | X | 20 | 4.5 | 15 | 2.5 | 15
115 | 51FNS | 25 | 5 | 10 | 5 | 25 | X | 120 | 20 | 3.5 | 9.5 | 2 | 10
119 | UC450NS | 25 | 15 | 30 | 15 | 60 | X | 120 | 20 | 3.5 | 10 | 2.5 | 30
73MXC | 73MXC | 25 | 15 | 30 | 15 | 60 | 70 | 190 | 20 | 4 | 15 | 2.5 | 30
75B | 75B | 25 | 15 | 30 | 15 | 60 | 70 | 120 | 20 | 4 | 15 | 2.5 | 30
78T | 78T | 25 | 10 | 20 | 5 | 25 | 89 | X | 20 | 4 | 10 | 2 | 15

## Indices
Indice | Date | Modification
A | 2017-10-27 | Création du document
B | 2017-10-31 | Ajout d'un programme de traitement des regressions Le programme définit pour chaque caractéristiques métallographiques l'influence des facteurs de Voltage/Débit des poudres Ajout sur la page d'accueil d'un graphique sur la tendance de la tension
C | 2017-11-02 | Sur le programme d'entrée des données d'échantillons, mise en place des barrières en cas de mauvais remplissage du formulaire, à la fin du programme, retour sur la page de garde et fermeture du formulaire Sur le second programme d'analyse, mise en place d'une sécurité qui évite l'entrée de mauvaise valeures
D | 2018-03-28 | Les données des tests répétabilités ont été implémantés dans la SPC Suppression de la page des regressions
E | 2018-04-10 | Ajout des limites de sécurité Ajout des recettes TAFA + 51 FNS + UC 450 NS
F | 2018-04-19 | Ajout du bouton des NOK Mise en place de sécurité pour l'enregistrement des données - Les cases des épaisseurs, micro, macro, % et Ø ne peuvent être que des chiffres (avec virgule) - Ajout d'une liste déroulante pour les N° Substrat - La date du jour se met automatiquement
G | 2018-04-20 | Remplacement des Boutton cracks et oxydes par des checkbox pour le mutli choice
H | 2018-04-30 | Correction du bug lié à la date automatique du jour en format américain Ajout de vérification de saisie pour les recettes sur USF2 et substrat sur USF 1 Ajout pour les nouvelles recettes de ne pas les traiter si moins d'1 donnée Si entre 2 et 14 données, le logiciel indique que la SPC n'est pas encore super précise Bouton d'aide sur la première page
I | 2018-05-02 | Ne considère que les 15 dernières valeures et ce, sans utiliser de filtres sur les TCD (moins de risques de perte de contrôle de la SPC)
J | 2018-05-04 | Correction du compteur de données de la recette pour qu'il soit exacte ainsi que l'affichage des numéros de données Optimisation graphique Ajout d'une option pour l'observation de l'intégralité de l'histoire de la recette
K | 2018-05-08 | Désormais, la date ne peut être remplie sans erreur Lors de la sélection de la recette, les paramètres micro/macrodureté deviennent remplissables ou non