## Comparaison
Dimensionnement de la chambre froide
| Longeur | Largeur | Hauteur | Volume
Dimensions | 3 | 3 | 3 | 27
Epaisseur (mm) | 100
Fabricant | Modèle | Kcal/m²h°C | Densité | Energie (Kcal)
TAVER | INSTACLACK | 0.21 | 40 Kg/m3 | 5.67
GOR-STAL | GORLICKA S / GORLICKA S GS-PIR/PUR | 0.23 | 40 Kg/m3 | 6.21
| GORLICKA U / GORLICKA U GS-PIR/PUR | 0.23 | 40 Kg/m3 | 6.21
DAGARD | TAIGA | 0.22 | 40 Kg/m3 | 5.94
| EUROPA | 0.22 | 40 Kg/m3 | 5.94
ISODOC | Polyuréthane | 0.28 | 40 Kg/m3 | 7.56
| Laine de roche | 0.36 | 40 Kg/m3 | 9.72

## Listes
Epaisseur (mm) |  |  | Epaisseur (mm) | K
40 |  | Modèle |  | Kcal/m²h°C
60 | TAVER | INSTACLACK | 40 | 0.52 | 42-44Kg/m3
70 | TAVER | INSTACLACK | 70 | 0.3 | 42-44Kg/m3
80 | TAVER | INSTACLACK | 100 | 0.21 | 42-44Kg/m3
100 | TAVER | INSTACLACK | 155 | 0.13 | 42-44Kg/m3
120 | TAVER | INSTACLACK | 200 | 0.1 | 42-44Kg/m3
140 | GOR-STAL | GORLICKA S / GORLICKA S GS-PIR/PUR | 40 | 0.58 | 40 Kg/m3
150 | GOR-STAL | GORLICKA S / GORLICKA S GS-PIR/PUR | 60 | 0.38 | 40 Kg/m3
155 | GOR-STAL | GORLICKA S / GORLICKA S GS-PIR/PUR | 80 | 0.28 | 40 Kg/m3
160 | GOR-STAL | GORLICKA S / GORLICKA S GS-PIR/PUR | 100 | 0.23 | 40 Kg/m3
200 | GOR-STAL | GORLICKA U / GORLICKA U GS-PIR/PUR | 60 | 0.39 | 40 Kg/m3
| GOR-STAL | GORLICKA U / GORLICKA U GS-PIR/PUR | 80 | 0.29 | 40 Kg/m3
| GOR-STAL | GORLICKA U / GORLICKA U GS-PIR/PUR | 100 | 0.23 | 40 Kg/m3
| GOR-STAL | GORLICKA U / GORLICKA U GS-PIR/PUR | 120 | 0.19 | 40 Kg/m3
| GOR-STAL | GORLICKA U / GORLICKA U GS-PIR/PUR | 140 | 0.16 | 40 Kg/m3
| DAGARD | TAIGA | 60 | 0.37 | 40 Kg/m3
| DAGARD | TAIGA | 100 | 0.22 | 40 Kg/m3
| DAGARD | EUROPA | 60 | 0.37 | 40 Kg/m3
| DAGARD | EUROPA | 100 | 0.22 | 40 Kg/m3
| DAGARD | EUROPA | 150 | 0.15 | 40 Kg/m3
| ISODOC | Polyuréthane | 40 | 0.65 | 40 Kg/m3
| ISODOC | Polyuréthane | 60 | 0.45 | 40 Kg/m3
| ISODOC | Polyuréthane | 80 | 0.34 | 40 Kg/m3
| ISODOC | Polyuréthane | 100 | 0.28 | 40 Kg/m3
| ISODOC | Polyuréthane | 120 | 0.23 | 40 Kg/m3
| ISODOC | Polyuréthane | 140 | 0.18 | 40 Kg/m3
| ISODOC | Polyuréthane | 160 | 0.16 | 40 Kg/m3
| ISODOC | Polyuréthane | 200 | 0.14 | 40 Kg/m3
| ISODOC | Laine de roche | 40 | 0.85 | 40 Kg/m3
| ISODOC | Laine de roche | 60 | 0.59 | 40 Kg/m3
| ISODOC | Laine de roche | 80 | 0.45 | 40 Kg/m3
| ISODOC | Laine de roche | 100 | 0.36 | 40 Kg/m3
| ISODOC | Laine de roche | 120 | 0.31 | 40 Kg/m3
| ISODOC | Laine de roche | 140 | 0.26 | 40 Kg/m3
| ISODOC | Laine de roche | 160 | 0.23 | 40 Kg/m3

## TAVER
Epaisseur (mm) | K | Lambda | Poids | 42-44Kg/m3
| Kcal/m²h°C | Kcal/m²h°C
40 | 0.52 | 0.021 | 12 Kg/m²
70 | 0.3 | 0.021 | 14 Kg/m²
100 | 0.21 | 0.021 | 15 Kg/m²
155 | 0.13 | 0.021 | 17 Kg/m²
200 | 0.1 | 0.021 | 19 Kg/m²

## GOR-STAL
| Epaisseur | W/m²x°C | 40 Kg/m3
GORLICKA S / GORLICKA S GS-PIR | 40 | 0.58
| 60 | 0.38
| 80 | 0.28
| 100 | 0.23
| Epaisseur | W/m²x°C | 40 Kg/m3
GORLICKA U / GORLICKA U GS-PIR | 60 | 0.39
| 80 | 0.29
| 100 | 0.23
| 120 | 0.19
| 140 | 0.16

## DAGARD
Taïga | Conductivité thermique λ= 0,023 W/m.K
| Masse volumique 40 kg/m3 | Epaisseur | W/m²x°C | 40 Kg/m3
| Coefficient Uc : 0,37 W/m².K en ép. 60 mm | 60 | 0.37
| Coefficient Uc : 0,22 W/m².K en ép. 100 mm | 100 | 0.22
Europa | Conductivité thermique λ= 0,023 W/m.K
Masse volumique 40 kg/m3
| Coefficient Uc : 0,37 W/m².K en ép. 60 mm | 60 | 0.37
| Coefficient Uc : 0,22 W/m².K en ép. 100 mm | 100 | 0.22
| Coefficient Uc : 0,15 W/m².K en ép. 150 mm | 150 | 0.15

## ISODOC
|  | Epaisseur | W/m²x°C | 40 Kg/m3
|  | 40 | 0.65
|  | 60 | 0.45
|  | 80 | 0.34 |  | Polyuréthane
|  | 100 | 0.28
|  | 120 | 0.23
|  | 140 | 0.18
|  | 160 | 0.16
|  | 200 | 0.14
Epaisseur | W/m²x°C
40 | 0.85
60 | 0.59 |  | Laine de roche
80 | 0.45
100 | 0.36
120 | 0.31
140 | 0.26
160 | 0.23