## PRINCIPE
PRINCIPE D' OPTIMISATION DE LA CONSOMMATION D'ABRASIF: -Analyser des nuances de matière avec une vitesse de coupe optimal -Etudier en priorité les nuance les plus commander -Anticiper aux méthodes et déclencher les analyses suivant l' évolution du cahier d'affaire -Découper avec un maximum d'abrasif sur le premier échantillon et le diminuer jusqu'à etre en limite maximum de la qualité souhaitée -Mesurer la rugosité avec les rugotest disponible au sein de l'établissement -Remplir les tableaux ci-après et observer les gains potentiel
N°Pastille | Qté abrasif (Kg/min) | Qté abrasif (Kg/h) | Cout de l'abrasif : 0,35€/kg + 0,05€/Kg (recyclage) = 0,4€/Kg |  |  | Qualité obtenu
302 | 1.093 | 65.58 |  |  |  | Q1
295 | 1.011 | 60.66 | taux horaire applicable : D1 | 150 | €/h | Q2
288 | 0.96 | 57.6 |  |  |  | Q3
281 | 0.925 | 55.5 | taux horaire applicable : D2 | 150 | €/h | Q4
275 | 0.872 | 52.32 |  |  |  | Q5
269 | 0.811 | 48.66 | taux horaire applicable : D3 | 150 | €/h
263 | 0.772 | 46.32
255 | 0.716 | 42.96 | taux horaire applicable : D4 | 150 | €/h
246 | 0.631 | 37.86
237 | 0.571 | 34.26 | taux horaire applicable : D5 | 150 | €/h
229 | 0.522 | 31.32
222 | 0.475 | 28.5 | taux horaire applicable : D6 | 150 | €/h
215 | 0.43 | 25.8
206 | 0.395 | 23.7
196 | 0.34 | 20.4
184 | 0.283 | 16.98
168 | 0.225 | 13.5
154 | 0.18 | 10.8

## D1 4000 buse de 15
GROUPE DE NUANCE | NUANCE | ETAT | EPAISSEUR | CODE ARTICLE | Qualité attendu | V STANDARD EN PLACE (mm/min) | V MAX (mm/min) | Pastille d' abrasif max | Pastille d'abrasif théorique avant optimisation | Pastille d'abrasif optimal | Quantité d'abarsif théorique (kg/heure) | Quantité d'abarsif optimal (kg/heure) | Ecart après optimisation (kg/heure) | Ecart après optimisation (€/heure) | cout linéaire avant optimisation(€/m linéaire) | cout linéaire après optimisation(€/m linéaire) | Ecart avant/après(€/m linéaire) | Pourcentage de gain au mètre linéaire découpé
ALUMINIUM | 5083 | H111 | 3 | TO*5083*H111*3 |  | 269 | 222 | 184 | 28.5 | 16.98 | 11.52 | 4.608
[9 empty] | Pastille incorrect | Pastille incorrect | #VALUE! | #VALUE!
[9 empty] | Pastille incorrect | Pastille incorrect | #VALUE! | #VALUE!

## D1 6000 buse de 15
GROUPE DE NUANCE | NUANCE | ETAT | EPAISSEUR | CODE ARTICLE | Qualité attendu | V STANDARD EN PLACE (mm/min) | V MAX (mm/min) | Pastille d' abrasif max | Pastille d'abrasif théorique avant optimisation | Pastille d'abrasif optimal | Quantité d'abarsif théorique (kg/heure) | Quantité d'abarsif optimal (kg/heure) | Ecart après optimisation (kg/heure) | Ecart après optimisation (€/heure) | cout linéaire avant optimisation(€/m linéaire) | cout linéaire après optimisation(€/m linéaire) | Ecart avant/après(€/m linéaire) | Pourcentage de gain au mètre linéaire découpé

## D2 4000 buse de 16
GROUPE DE NUANCE | NUANCE | ETAT | EPAISSEUR | CODE ARTICLE | Qualité attendu | V STANDARD EN PLACE (mm/min) | V MAX (mm/min) | Pastille d' abrasif max | Pastille d'abrasif théorique avant optimisation | Pastille d'abrasif optimal | Quantité d'abarsif théorique (kg/heure) | Quantité d'abarsif optimal (kg/heure) | Ecart après optimisation (kg/heure) | Ecart après optimisation (€/heure) | cout linéaire avant optimisation(€/m linéaire) | cout linéaire après optimisation(€/m linéaire) | Ecart avant/après(€/m linéaire) | Pourcentage de gain au mètre linéaire découpé

## D3 3000 buse de 14
GROUPE DE NUANCE | NUANCE | ETAT | EPAISSEUR | CODE ARTICLE | Qualité attendu | V STANDARD EN PLACE (mm/min) | V MAX (mm/min) | Pastille d' abrasif max | Pastille d'abrasif théorique avant optimisation | Pastille d'abrasif optimal | Quantité d'abarsif théorique (kg/heure) | Quantité d'abarsif optimal (kg/heure) | Ecart après optimisation (kg/heure) | Ecart après optimisation (€/heure) | cout linéaire avant optimisation(€/m linéaire) | cout linéaire après optimisation(€/m linéaire) | Ecart avant/après(€/m linéaire) | Pourcentage de gain au mètre linéaire découpé
ALUMINIUM | 7075 | T651 | 20 | TO*7075*T651*20 | Q3 | 157 | 300 | 288 | 222 | 275 | 28.5 | 52.32 | 23.82 | 9.528 | 18.94904 | 11.24 | -7.709045 | -40.68%

## D3 3000 buse de 16
GROUPE DE NUANCE | NUANCE | ETAT | EPAISSEUR | CODE ARTICLE | Qualité attendu | V STANDARD EN PLACE (mm/min) | V MAX (mm/min) | Pastille d' abrasif max | Pastille d'abrasif théorique avant optimisation | Pastille d'abrasif optimal | Quantité d'abarsif théorique (kg/heure) | Quantité d'abarsif optimal (kg/heure) | Ecart après optimisation (kg/heure) | Ecart après optimisation (€/heure) | cout linéaire avant optimisation(€/m linéaire) | cout linéaire après optimisation(€/m linéaire) | Ecart avant/après(€/m linéaire) | Pourcentage de gain au mètre linéaire découpé

## D4 4000 buse de 14
GROUPE DE NUANCE | NUANCE | ETAT | EPAISSEUR | CODE ARTICLE | Qualité attendu | V STANDARD EN PLACE (mm/min) | V MAX (mm/min) | Pastille d' abrasif max | Pastille d'abrasif théorique avant optimisation | Pastille d'abrasif optimal | Quantité d'abarsif théorique (kg/heure) | Quantité d'abarsif optimal (kg/heure) | Ecart après optimisation (kg/heure) | Ecart après optimisation (€/heure) | cout linéaire avant optimisation(€/m linéaire) | cout linéaire après optimisation(€/m linéaire) | Ecart avant/après(€/m linéaire) | Pourcentage de gain au mètre linéaire découpé

## D4 4000 buse de 16
GROUPE DE NUANCE | NUANCE | ETAT | EPAISSEUR | CODE ARTICLE | Qualité attendu | V STANDARD EN PLACE (mm/min) | V MAX (mm/min) | Pastille d' abrasif max | Pastille d'abrasif théorique avant optimisation | Pastille d'abrasif optimal | Quantité d'abarsif théorique (kg/heure) | Quantité d'abarsif optimal (kg/heure) | Ecart après optimisation (kg/heure) | Ecart après optimisation (€/heure) | cout linéaire avant optimisation(€/m linéaire) | cout linéaire après optimisation(€/m linéaire) | Ecart avant/après(€/m linéaire) | Pourcentage de gain au mètre linéaire découpé

## D5 4000 Buse de 14
GROUPE DE NUANCE | NUANCE | ETAT | EPAISSEUR | CODE ARTICLE | Qualité attendu | V STANDARD EN PLACE (mm/min) | V MAX (mm/min) | Pastille d' abrasif max | Pastille d'abrasif théorique avant optimisation | Pastille d'abrasif optimal | Quantité d'abarsif théorique (kg/heure) | Quantité d'abarsif optimal (kg/heure) | Ecart après optimisation (kg/heure) | Ecart après optimisation (€/heure) | cout linéaire avant optimisation(€/m linéaire) | cout linéaire après optimisation(€/m linéaire) | Ecart avant/après(€/m linéaire) | Pourcentage de gain au mètre linéaire découpé

## D5 4000 Buse de 16
GROUPE DE NUANCE | NUANCE | ETAT | EPAISSEUR | CODE ARTICLE | Qualité attendu | V STANDARD EN PLACE (mm/min) | V MAX (mm/min) | Pastille d' abrasif max | Pastille d'abrasif théorique avant optimisation | Pastille d'abrasif optimal | Quantité d'abarsif théorique (kg/heure) | Quantité d'abarsif optimal (kg/heure) | Ecart après optimisation (kg/heure) | Ecart après optimisation (€/heure) | cout linéaire avant optimisation(€/m linéaire) | cout linéaire après optimisation(€/m linéaire) | Ecart avant/après(€/m linéaire) | Pourcentage de gain au mètre linéaire découpé

## D6 4000 buse de 16
GROUPE DE NUANCE | NUANCE | ETAT | EPAISSEUR | CODE ARTICLE | Qualité attendu | V STANDARD EN PLACE (mm/min) | V MAX (mm/min) | Pastille d' abrasif max | Pastille d'abrasif théorique avant optimisation | Pastille d'abrasif optimal | Quantité d'abarsif théorique (kg/heure) | Quantité d'abarsif optimal (kg/heure) | Ecart après optimisation (kg/heure) | Ecart après optimisation (€/heure) | cout linéaire avant optimisation(€/m linéaire) | cout linéaire après optimisation(€/m linéaire) | Ecart avant/après(€/m linéaire) | Pourcentage de gain au mètre linéaire découpé