## Mineralogic Set-Up
FALSE
SYSTÈME DE MINERALOGIE AUTOMATISEE
PROGRAMMATION DU MINERALOGIC MINING
BASE DE DONNEES MINERALOGIQUE
LISTE DES MINERAUX
| RGB | R | G | B
Heterogenite_Cu-Fe | 20;150;230 | 20 | 150 | 230
Heterogenite_Cu | 48;80;248 | 48 | 80 | 248
Heterogenite | 0;105;133 | 0 | 105 | 133
Chalcocite | 102;143;143 | 102 | 143 | 143
Pseudomalachite | 48;255;199 | 48 | 255 | 199
Malachite_Co | 255;0;255 | 255 | 0 | 255
Malachite | 0;0;255 | 0 | 0 | 255
Cu-bearing asbolane | 255;255;199 | 255 | 255 | 199
Asbolane | 255;187;255 | 255 | 187 | 255
Chlorite_Co | 0;255;0 | 0 | 255 | 0
Chlorite_Cu | 155;200;100 | 155 | 200 | 100
Chlorite | 14;177;27 | 14 | 177 | 27
Mn-Cu-Co-O | 0;64;64 | 0 | 64 | 64
Muscovite/Orthoclase | 154;30;200 | 154 | 30 | 200
Garnet | 112;85;255 | 112 | 85 | 255
Hematite | 255;128;0 | 255 | 128 | 0
Iron-Oxides_CoCu | 200;24;14 | 200 | 24 | 14
Iron-Oxides_Co | 255;13;13 | 255 | 13 | 13
Iron-Oxides_Cu | 240;163;51 | 240 | 163 | 51
Iron-Oxides | 245;188;100 | 245 | 188 | 100
Dolomite | 231;219;3 | 231 | 219 | 3
apatite | 8;8;8 | 8 | 8 | 8
Calcite | 0;255;255 | 0 | 255 | 255
Diaspore | 240;120;100 | 240 | 120 | 100
Gypsum | 116;120;38 | 116 | 120 | 38
Rutile | 255;255;0 | 255 | 255 | 0
Clay-Cu | 166;117;115 | 166 | 117 | 115
Clay | 194;83;50 | 194 | 83 | 50
Quartz | 200;200;44 | 200 | 200 | 44
Autres silicates | 128;64;64 | 128 | 64 | 64
Précisions
INFORMATIONS SUR LES FRACTIONS
Sample Name | M Feed |  |  |  | K Feed
Size Fraction (µm) | - 38 µm | + 38 / - 75 µm | + 75 / - 150 µm | + 150 µm | - 38 µm | + 38 / - 75 µm | + 75 / - 150 µm | + 150 µm
GeMMe Reference | G674 | G675 | G676 | G677 | G678 | G679 | G680 | G681
Mass (%) | 6.336% | 10.48% | 28.48% | 54.7% | 22.5% | 18.91% | 26.42% | 32.17%
CONDITIONS D'ACQUISITION | [8 empty] | Total grains
Analysis Mode | Mapping | Mapping | Mapping | Mapping | Mapping | Mapping | Mapping | Mapping
Dwell time | 50 ms | 50 ms | 50 ms | 50 ms | 50 ms | 50 ms | 50 ms | 50 ms
Magnification | 2613 | 1306 | 784 | 392 | 2613 | 1306 | 784 | 392
Step size | 3 µm | 3 µm | 5 µm | 10 µm | 3 µm | 3 µm | 5 µm | 10 µm
Discard border particles | ok | ok | ok | ok | ok | ok | ok | ok
Nomber of analysed particle | 9354 | 3454 | 3819 | 4547 | 13081 | 4075 | 5105 | 3420 | 46855
Temps d'analyse | 5h | 7h | 10h | 15h | 5h | 7h | 10h | 15h
Remarque:
Les échantillons de tête "M Feed" et "K feed" sernot reconstruits en utilisnt les proportions massiques des quatre fractions granulométriques.
CONDITIONS OPERATOIRES DU MEB
Accelerating volatge | 20 kV
Probe current | ~2.3 nA
Working distance | 8.5 mm
Menu
Mineralogic Set-Up

## Mineral abundance-Raw data (hidden)
[13 empty] | - 38 µm | + 38 / - 75 µm | + 75 / - 150 µm | + 150 µm | - 38 µm | + 38 / - 75 µm | 0 | #REF! | 0 | 0
[13 empty] | TRUE | TRUE | TRUE | TRUE | TRUE | TRUE | TRUE | TRUE | TRUE | TRUE
[12 empty] | TRUE | 0.05695894 | 0.06556869 | 0.08029185 | 0.05654652 | 0.04061453 | 0.04556302 | 0 | #REF! | 0 | 0
QUANTIFICATION MINERALOGIQUE
0
[12 empty] | TRUE | 0.1277508 | 0.16761 | 0.3149256 | 0.464202 | 0.2506214 | 0.1264693 | 0 | #REF! | 0 | 0
Sample Name | M Feed |  |  |  | K Feed |  |  |  | M Feed (calculé) | K Feed (calculé) |  |  |  |  | TRUE | 0.004882195 | 0.001639217 | 0.05135273 | 0.01632515 | 0.02377436 | 0.00638734 | 0 | #REF! | 0 | 0
Mass (%) | 6.336% | 10.48% | 28.48% | 54.7% | 22.5% | 18.91% | 26.42% | 32.17% | [6 empty] | TRUE | 0.005345814 | 0.004846174 | 0.003355116 | 0.01523295 | 0.007809601 | 0.02293996 | 0 | #REF! | 0 | 0
GeMMe Reference | G674 | G675 | G676 | G677 | G678 | G679 | G680 | G681 | [6 empty] | FALSE | #N/A | #N/A | #N/A | #N/A | #N/A | #N/A | #N/A | #N/A | #N/A | #N/A
Size Fraction (µm) | - 38 µm | + 38 / - 75 µm | + 75 / - 150 µm | + 150 µm | - 38 µm | + 38 / - 75 µm | + 75 / - 150 µm | + 150 µm | [6 empty] | TRUE | 0.1797707 | 0.1310992 | 0.2735426 | 0.3809531 | 0.05164934 | 0.05569364 | 0 | #REF! | 0 | 0
[15 empty] | TRUE | 0.9844246 | 0.6801226 | 1.295002 | 2.639909 | 0.4140701 | 0.4003921 | 0 | #REF! | 0 | 0
Heterogenite_Cu-Fe | 0.05695894 | 0.06556869 | 0.08029185 | 0.05654652 | 0.04061453 | 0.04556302 | 0.02581252 | 0.1622129 | 0.06428101 | 0.07675997 |  |  |  |  | TRUE | #REF! | #REF! | #REF! | #REF! | #REF! | #REF! | #REF! | #REF! | #REF! | #REF!
Heterogenite_Cu | 0.1277508 | 0.16761 | 0.3149256 | 0.464202 | 0.2506214 | 0.1264693 | 0.2578319 | 0.6311492 | 0.3692807 | 0.3514713 |  |  |  |  | TRUE | #REF! | #REF! | #REF! | #REF! | #REF! | #REF! | #REF! | #REF! | #REF! | #REF!
Heterogenite | 0.004882195 | 0.001639217 | 0.05135273 | 0.01632515 | 0.02377436 | 0.00638734 | 0.01818609 | 0.01589615 | 0.02403654 | 0.01647532 |  |  |  |  | TRUE | 0.002157249 | 0.001086458 | 0.002820673 | 0.00533167 | 0.007878712 | 0.001693388 | 0 | #REF! | 0 | 0
Chalcocite | 0.005345814 | 0.004846174 | 0.003355116 | 0.01523295 | 0.007809601 | 0.02293996 | 0.01040618 | 0.0208868 | 0.01013493 | 0.01556407 |  |  |  |  | TRUE | 0.05636475 | 0.04659761 | 0.03504166 | 0.07158579 | 0.058261 | 0.03700993 | 0 | #REF! | 0 | 0
Pseudomalachite | 0.0826567 | 0.1040712 | 0.3463588 | 0.5216619 | 0.02875039 | 0.005020746 | 0.0683718 | 0.03407757 | 0.4001469 | 0.03644511 |  |  |  |  | TRUE | 0.5546401 | 0.5243589 | 0.2741496 | 0.4280192 | 0.5563477 | 0.4245353 | 0 | #REF! | 0 | 0
Malachite_Co | 0.1797707 | 0.1310992 | 0.2735426 | 0.3809531 | 0.05164934 | 0.05569364 | 0.1179436 | 0.3090506 | 0.3114254 | 0.1527404 |  |  |  |  | TRUE | 0.09083154 | 0.0695333 | 0.1074693 | 0.0410247 | 0.2447469 | 0.3390737 | 0 | #REF! | 0 | 0
Malachite | 0.9844246 | 0.6801226 | 1.295002 | 2.639909 | 0.4140701 | 0.4003921 | 0.7133642 | 2.547752 | 1.946558 | 1.177005 |  |  |  |  | TRUE | 5.077362 | 4.157116 | 2.903571 | 2.854756 | 10.06647 | 7.415509 | 0 | #REF! | 0 | 0
Chlorite_Co | 0.002157249 | 0.001086458 | 0.002820673 | 0.00533167 | 0.007878712 | 0.001693388 | 0.00233295 | 0.003591756 | 0.003970415 | 0.003864594 |  |  |  |  | TRUE | 0.04112019 | 0.0131328 | 0.02622731 | 0.05424108 | 0.04395492 | 0.009972172 | 0 | #REF! | 0 | 0
Chlorite_Cu | 0.05636475 | 0.04659761 | 0.03504166 | 0.07158579 | 0.058261 | 0.03700993 | 0.04562076 | 0.04934274 | 0.05759433 | 0.04803345 |  |  |  |  | TRUE | 0.004011726 | 0.005556184 | 0.0139879 | 0.01195637 | 0.00488388 | 0.009972172 | 0 | #REF! | 0 | 0
Chlorite | 0.5546401 | 0.5243589 | 0.2741496 | 0.4280192 | 0.5563477 | 0.4245353 | 0.5613404 | 0.5895521 | 0.4023187 | 0.5434226 |  |  |  |  | TRUE | 0.3440055 | 0.4015605 | 0.4539072 | 0.2922019 | 0.5982753 | 0.222012 | 0 | #REF! | 0 | 0
Mn-Cu-Co-O | 0.09083154 | 0.0695333 | 0.1074693 | 0.0410247 | 0.2447469 | 0.3390737 | 0.0761824 | 0.1164149 | 0.06609228 | 0.1767618 |  |  |  |  | TRUE | 2.057013 | 0.8005956 | 0.5252455 | 0.5217059 | 0.731361 | 0.4146324 | 0 | #REF! | 0 | 0
Muscovite/Orthoclase | 5.077362 | 4.157116 | 2.903571 | 2.854756 | 10.06647 | 7.415509 | 5.835092 | 4.813178 | 3.146004 | 6.757108 |  |  |  |  | TRUE | 0.6013332 | 0.379717 | 0.5972304 | 0.4524079 | 0.5777722 | 0.5616403 | 0 | #REF! | 0 | 0
Garnet | 4.374163 | 3.974034 | 4.47616 | 5.865745 | 4.594671 | 5.166734 | 6.335698 | 7.48658 | 5.177191 | 6.093227 |  |  |  |  | FALSE | #N/A | #N/A | #N/A | #N/A | #N/A | #N/A | #N/A | #N/A | #N/A | #N/A
Hematite | 1.188474 | 0.9147499 | 1.104344 | 0.3688977 | 0.8473532 | 0.8985452 | 0.6681241 | 0.756554 | 0.6874999 | 0.7804683 |  |  |  |  | FALSE | #N/A | #N/A | #N/A | #N/A | #N/A | #N/A | #N/A | #N/A | #N/A | #N/A
Iron-Oxides_CoCu | 0.04112019 | 0.0131328 | 0.02622731 | 0.05424108 | 0.04395492 | 0.009972172 | 0.01916157 | 0.0708017 | 0.04112243 | 0.03961504 |  |  |  |  | FALSE | #N/A | #N/A | #N/A | #N/A | #N/A | #N/A | #N/A | #N/A | #N/A | #N/A
Iron-Oxides_Co | 0.004011726 | 0.005556184 | 0.0139879 | 0.01195637 | 0.00488388 | 0.009972172 | 0.006146163 | 0.03250644 | 0.01136068 | 0.01506631 |  |  |  |  | FALSE | #N/A | #N/A | #N/A | #N/A | #N/A | #N/A | #N/A | #N/A | #N/A | #N/A
Iron-Oxides_Cu | 0.3440055 | 0.4015605 | 0.4539072 | 0.2922019 | 0.5982753 | 0.222012 | 0.2610312 | 0.303245 | 0.3530009 | 0.3431019 |  |  |  |  | FALSE | #N/A | #N/A | #N/A | #N/A | #N/A | #N/A | #N/A | #N/A | #N/A | #N/A
Iron-Oxides | 2.057013 | 0.8005956 | 0.5252455 | 0.5217059 | 0.731361 | 0.4146324 | 0.788155 | 0.6585894 | 0.6492298 | 0.6630589 |  |  |  |  | FALSE | #N/A | #N/A | #N/A | #N/A | #N/A | #N/A | #N/A | #N/A | #N/A | #N/A
Dolomite | 0.6013332 | 0.379717 | 0.5972304 | 0.4524079 | 0.5777722 | 0.5616403 | 0.2609015 | 0.265311 | 0.4954703 | 0.3904771 |  |  |  |  | FALSE | #N/A | #N/A | #N/A | #N/A | #N/A | #N/A | #N/A | #N/A | #N/A | #N/A
apatite | 0.04820505 | 0.02040349 | 0.004112574 | 0.008350199 | 0.007491688 | 0.02442142 | 0.01626789 | 0.01161208 | 0.0109321 | 0.01433757
Calcite | 0.005641017 | 0.01678768 | 0.003039728 | 0.0005964428 | 0.01123753 | 0.04964795 | 0.006470184 |  | 0.003309092 | 0.01362631
Gypsum | 0.002176172 | 0.001753581 | 0.003186865 | 0.003796545 |  | 0.0004555312 | 0.007060243 | 0.002318888 | 0.003306093 | 0.002697549
Rutile | 0.8856075 | 0.409566 | 0.2954283 | 0.2723609 | 0.5359598 | 0.3979461 | 0.3886203 | 0.3882877 | 0.3321698 | 0.4234233
Clay-Cu | 0.1082409 | 0.03865503 | 0.03859868 | 0.0668082 | 0.06109458 | 0.04042344 | 0.08069823 | 0.1074754 | 0.05844846 | 0.07728655
Clay | 0.706518 | 0.423223 | 0.323028 | 0.390692 | 0.3509943 | 0.4032045 | 0.3893025 | 0.5076684 | 0.3948431 | 0.4213939
Quartz | 80.62316 | 85.37935 | 85.15237 | 82.85835 | 77.94367 | 81.30994 | 81.25191 | 78.38216 | 83.63431 | 79.59539
Autres silicates | 1.787186 | 1.267267 | 1.295253 | 1.33634 | 1.940283 | 1.610164 | 1.787967 | 1.733789 | 1.345965 | 1.771179
Total | 100 | 100 | 100 | 100 | 100 | 100 | 100 | 100 | 100 | 100
Menu
Mineral Abundance

## Mineralogy Pivot Table
Colonne1 | Colonne8 | Colonne7 | Colonne6 | Date | Week | Circuit | Stream | Produit | Fraction | Mineral | wt% | 0
29 | 20 | 150 | 230 |  |  |  |  | M Feed | - 38 µm | Heterogenite_Cu-Fe | 0.05695894 | FALSE
30 | 48 | 80 | 248 |  |  |  |  | M Feed | - 38 µm | Heterogenite_Cu | 0.1277508 |  | Somme de wt% | Étiquettes de colonnes
31 | 0 | 105 | 133 |  |  |  |  | M Feed | - 38 µm | Heterogenite | 0.004882195 | 5 | Étiquettes de lignes | apatite | Chlorite | Clay-Cu | Hematite | Iron-Oxides | Total général
32 | 102 | 143 | 143 |  |  |  |  | M Feed | - 38 µm | Chalcocite | 0.005345814 |  | K Feed | 0.05979308 | 2.131775 | 0.2896917 | 3.170576 | 2.592738 | 8.244574
33 | 48 | 255 | 199 |  |  |  |  | M Feed | - 38 µm | Pseudomalachite | 0.0826567 |  | - 150 µm | 0.01626789 | 0.5613404 | 0.08069823 | 0.6681241 | 0.788155 | 2.114586
34 | 255 | 0 | 255 |  |  |  |  | M Feed | - 38 µm | Malachite_Co | 0.1797707 |  | - 38 µm | 0.007491688 | 0.5563477 | 0.06109458 | 0.8473532 | 0.731361 | 2.203648
35 | 0 | 0 | 255 |  |  |  |  | M Feed | - 38 µm | Malachite | 0.9844246 |  | - 75 µm | 0.02442142 | 0.4245353 | 0.04042344 | 0.8985452 | 0.4146324 | 1.802558
38 | 0 | 255 | 0 |  |  |  |  | M Feed | - 38 µm | Chlorite_Co | 0.002157249 |  | + 150 µm | 0.01161208 | 0.5895521 | 0.1074754 | 0.756554 | 0.6585894 | 2.123783
39 | 155 | 200 | 100 |  |  |  |  | M Feed | - 38 µm | Chlorite_Cu | 0.05636475 |  | M Feed | 0.08286626 | 1.781168 | 0.2523028 | 3.576466 | 3.90456 | 9.597362
40 | 14 | 177 | 27 |  |  |  |  | M Feed | - 38 µm | Chlorite | 0.5546401 |  | - 150 µm | 0.004112574 | 0.2741496 | 0.03859868 | 1.104344 | 0.5252455 | 1.946451
41 | 0 | 64 | 64 |  |  |  |  | M Feed | - 38 µm | Mn-Cu-Co-O | 0.09083154 |  | - 38 µm | 0.05 | 0.5546401 | 0.1082409 | 1.188474 | 2.057013 | 3.958367
42 | 154 | 30 | 200 |  |  |  |  | M Feed | - 38 µm | Muscovite/Orthoclase | 5.077362 |  | - 75 µm | 0.02040349 | 0.5243589 | 0.03865503 | 0.9147499 | 0.8005956 | 2.298763
43 | 112 | 85 | 255 |  |  |  |  | M Feed | - 38 µm | Garnet | 4.374163 |  | + 150 µm | 0.008350199 | 0.4280192 | 0.0668082 | 0.3688977 | 0.5217059 | 1.393781
44 | 255 | 128 | 0 |  |  |  |  | M Feed | - 38 µm | Hematite | 1.188474 |  | Total général | 0.1426593 | 3.912943 | 0.5419945 | 6.747042 | 6.497297 | 17.84194
45 | 200 | 24 | 14 |  |  |  |  | M Feed | - 38 µm | Iron-Oxides_CoCu | 0.04112019
46 | 255 | 13 | 13 |  |  |  |  | M Feed | - 38 µm | Iron-Oxides_Co | 0.004011726
47 | 240 | 163 | 51 |  |  |  |  | M Feed | - 38 µm | Iron-Oxides_Cu | 0.3440055
48 | 245 | 188 | 100 |  |  |  |  | M Feed | - 38 µm | Iron-Oxides | 2.057013 |  | Note: Le slicer Mineral dans la feuille Graphique est en mode couleur automatique
49 | 231 | 219 | 3 |  |  |  |  | M Feed | - 38 µm | Dolomite | 0.6013332 |  | Tout changement sur celui-ci modifiera le graphique et ses couleurs. Idem si on change ici le filtre en colonne Q
50 | 8 | 8 | 8 |  |  |  |  | M Feed | - 38 µm | apatite | 0.05 |  | La case n'a pas être cochée lorsque on souhaite modifier des cellules (calculées) sur cette feuille Pivot.
51 | 0 | 255 | 255 |  |  |  |  | M Feed | - 38 µm | Calcite | 0.005641017
53 | 116 | 120 | 38 |  |  |  |  | M Feed | - 38 µm | Gypsum | 0.002176172
54 | 255 | 255 | 0 |  |  |  |  | M Feed | - 38 µm | Rutile | 0.8856075
55 | 166 | 117 | 115 |  |  |  |  | M Feed | - 38 µm | Clay-Cu | 0.1082409
56 | 194 | 83 | 50 |  |  |  |  | M Feed | - 38 µm | Clay | 0.706518
57 | 200 | 200 | 44 |  |  |  |  | M Feed | - 38 µm | Quartz | 80.62316
58 | 128 | 64 | 64 |  |  |  |  | M Feed | - 38 µm | Autres silicates | 1.787186
29 | 20 | 150 | 230 |  |  |  |  | M Feed | - 75 µm | Heterogenite_Cu-Fe | 0.06556869
30 | 48 | 80 | 248 |  |  |  |  | M Feed | - 75 µm | Heterogenite_Cu | 0.16761
31 | 0 | 105 | 133 |  |  |  |  | M Feed | - 75 µm | Heterogenite | 0.001639217
32 | 102 | 143 | 143 |  |  |  |  | M Feed | - 75 µm | Chalcocite | 0.004846174
33 | 48 | 255 | 199 |  |  |  |  | M Feed | - 75 µm | Pseudomalachite | 0.1040712
34 | 255 | 0 | 255 |  |  |  |  | M Feed | - 75 µm | Malachite_Co | 0.1310992
35 | 0 | 0 | 255 |  |  |  |  | M Feed | - 75 µm | Malachite | 0.6801226
38 | 0 | 255 | 0 |  |  |  |  | M Feed | - 75 µm | Chlorite_Co | 0.001086458
39 | 155 | 200 | 100 |  |  |  |  | M Feed | - 75 µm | Chlorite_Cu | 0.04659761
40 | 14 | 177 | 27 |  |  |  |  | M Feed | - 75 µm | Chlorite | 0.5243589
41 | 0 | 64 | 64 |  |  |  |  | M Feed | - 75 µm | Mn-Cu-Co-O | 0.0695333
42 | 154 | 30 | 200 |  |  |  |  | M Feed | - 75 µm | Muscovite/Orthoclase | 4.157116
43 | 112 | 85 | 255 |  |  |  |  | M Feed | - 75 µm | Garnet | 3.974034
44 | 255 | 128 | 0 |  |  |  |  | M Feed | - 75 µm | Hematite | 0.9147499
45 | 200 | 24 | 14 |  |  |  |  | M Feed | - 75 µm | Iron-Oxides_CoCu | 0.0131328
46 | 255 | 13 | 13 |  |  |  |  | M Feed | - 75 µm | Iron-Oxides_Co | 0.005556184
47 | 240 | 163 | 51 |  |  |  |  | M Feed | - 75 µm | Iron-Oxides_Cu | 0.4015605
48 | 245 | 188 | 100 |  |  |  |  | M Feed | - 75 µm | Iron-Oxides | 0.8005956
49 | 231 | 219 | 3 |  |  |  |  | M Feed | - 75 µm | Dolomite | 0.379717
50 | 8 | 8 | 8 |  |  |  |  | M Feed | - 75 µm | apatite | 0.02040349
51 | 0 | 255 | 255 |  |  |  |  | M Feed | - 75 µm | Calcite | 0.01678768
53 | 116 | 120 | 38 |  |  |  |  | M Feed | - 75 µm | Gypsum | 0.001753581
54 | 255 | 255 | 0 |  |  |  |  | M Feed | - 75 µm | Rutile | 0.409566
55 | 166 | 117 | 115 |  |  |  |  | M Feed | - 75 µm | Clay-Cu | 0.03865503
56 | 194 | 83 | 50 |  |  |  |  | M Feed | - 75 µm | Clay | 0.423223
57 | 200 | 200 | 44 |  |  |  |  | M Feed | - 75 µm | Quartz | 85.37935
58 | 128 | 64 | 64 |  |  |  |  | M Feed | - 75 µm | Autres silicates | 1.267267
29 | 20 | 150 | 230 |  |  |  |  | M Feed | - 150 µm | Heterogenite_Cu-Fe | 0.08029185
30 | 48 | 80 | 248 |  |  |  |  | M Feed | - 150 µm | Heterogenite_Cu | 0.3149256
31 | 0 | 105 | 133 |  |  |  |  | M Feed | - 150 µm | Heterogenite | 0.05135273
32 | 102 | 143 | 143 |  |  |  |  | M Feed | - 150 µm | Chalcocite | 0.003355116
33 | 48 | 255 | 199 |  |  |  |  | M Feed | - 150 µm | Pseudomalachite | 0.3463588
34 | 255 | 0 | 255 |  |  |  |  | M Feed | - 150 µm | Malachite_Co | 0.2735426
35 | 0 | 0 | 255 |  |  |  |  | M Feed | - 150 µm | Malachite | 1.295002
38 | 0 | 255 | 0 |  |  |  |  | M Feed | - 150 µm | Chlorite_Co | 0.002820673
39 | 155 | 200 | 100 |  |  |  |  | M Feed | - 150 µm | Chlorite_Cu | 0.03504166
40 | 14 | 177 | 27 |  |  |  |  | M Feed | - 150 µm | Chlorite | 0.2741496
41 | 0 | 64 | 64 |  |  |  |  | M Feed | - 150 µm | Mn-Cu-Co-O | 0.1074693
42 | 154 | 30 | 200 |  |  |  |  | M Feed | - 150 µm | Muscovite/Orthoclase | 2.903571
43 | 112 | 85 | 255 |  |  |  |  | M Feed | - 150 µm | Garnet | 4.47616
44 | 255 | 128 | 0 |  |  |  |  | M Feed | - 150 µm | Hematite | 1.104344
45 | 200 | 24 | 14 |  |  |  |  | M Feed | - 150 µm | Iron-Oxides_CoCu | 0.02622731
46 | 255 | 13 | 13 |  |  |  |  | M Feed | - 150 µm | Iron-Oxides_Co | 0.0139879
47 | 240 | 163 | 51 |  |  |  |  | M Feed | - 150 µm | Iron-Oxides_Cu | 0.4539072
48 | 245 | 188 | 100 |  |  |  |  | M Feed | - 150 µm | Iron-Oxides | 0.5252455
49 | 231 | 219 | 3 |  |  |  |  | M Feed | - 150 µm | Dolomite | 0.5972304
50 | 8 | 8 | 8 |  |  |  |  | M Feed | - 150 µm | apatite | 0.004112574
51 | 0 | 255 | 255 |  |  |  |  | M Feed | - 150 µm | Calcite | 0.003039728
53 | 116 | 120 | 38 |  |  |  |  | M Feed | - 150 µm | Gypsum | 0.003186865
54 | 255 | 255 | 0 |  |  |  |  | M Feed | - 150 µm | Rutile | 0.2954283
55 | 166 | 117 | 115 |  |  |  |  | M Feed | - 150 µm | Clay-Cu | 0.03859868
56 | 194 | 83 | 50 |  |  |  |  | M Feed | - 150 µm | Clay | 0.323028
57 | 200 | 200 | 44 |  |  |  |  | M Feed | - 150 µm | Quartz | 85.15237
58 | 128 | 64 | 64 |  |  |  |  | M Feed | - 150 µm | Autres silicates | 1.295253
29 | 20 | 150 | 230 |  |  |  |  | M Feed | + 150 µm | Heterogenite_Cu-Fe | 0.05654652
30 | 48 | 80 | 248 |  |  |  |  | M Feed | + 150 µm | Heterogenite_Cu | 0.464202
31 | 0 | 105 | 133 |  |  |  |  | M Feed | + 150 µm | Heterogenite | 0.01632515
32 | 102 | 143 | 143 |  |  |  |  | M Feed | + 150 µm | Chalcocite | 0.01523295
33 | 48 | 255 | 199 |  |  |  |  | M Feed | + 150 µm | Pseudomalachite | 0.5216619
34 | 255 | 0 | 255 |  |  |  |  | M Feed | + 150 µm | Malachite_Co | 0.3809531
35 | 0 | 0 | 255 |  |  |  |  | M Feed | + 150 µm | Malachite | 2.639909
38 | 0 | 255 | 0 |  |  |  |  | M Feed | + 150 µm | Chlorite_Co | 0.00533167
39 | 155 | 200 | 100 |  |  |  |  | M Feed | + 150 µm | Chlorite_Cu | 0.07158579
40 | 14 | 177 | 27 |  |  |  |  | M Feed | + 150 µm | Chlorite | 0.4280192
41 | 0 | 64 | 64 |  |  |  |  | M Feed | + 150 µm | Mn-Cu-Co-O | 0.0410247
42 | 154 | 30 | 200 |  |  |  |  | M Feed | + 150 µm | Muscovite/Orthoclase | 2.854756
43 | 112 | 85 | 255 |  |  |  |  | M Feed | + 150 µm | Garnet | 5.865745
44 | 255 | 128 | 0 |  |  |  |  | M Feed | + 150 µm | Hematite | 0.3688977
45 | 200 | 24 | 14 |  |  |  |  | M Feed | + 150 µm | Iron-Oxides_CoCu | 0.05424108
46 | 255 | 13 | 13 |  |  |  |  | M Feed | + 150 µm | Iron-Oxides_Co | 0.01195637
47 | 240 | 163 | 51 |  |  |  |  | M Feed | + 150 µm | Iron-Oxides_Cu | 0.2922019
48 | 245 | 188 | 100 |  |  |  |  | M Feed | + 150 µm | Iron-Oxides | 0.5217059
49 | 231 | 219 | 3 |  |  |  |  | M Feed | + 150 µm | Dolomite | 0.4524079
50 | 8 | 8 | 8 |  |  |  |  | M Feed | + 150 µm | apatite | 0.008350199
51 | 0 | 255 | 255 |  |  |  |  | M Feed | + 150 µm | Calcite | 0.0005964428
53 | 116 | 120 | 38 |  |  |  |  | M Feed | + 150 µm | Gypsum | 0.003796545
54 | 255 | 255 | 0 |  |  |  |  | M Feed | + 150 µm | Rutile | 0.2723609
55 | 166 | 117 | 115 |  |  |  |  | M Feed | + 150 µm | Clay-Cu | 0.0668082
56 | 194 | 83 | 50 |  |  |  |  | M Feed | + 150 µm | Clay | 0.390692
57 | 200 | 200 | 44 |  |  |  |  | M Feed | + 150 µm | Quartz | 82.85835
58 | 128 | 64 | 64 |  |  |  |  | M Feed | + 150 µm | Autres silicates | 1.33634
29 | 20 | 150 | 230 |  |  |  |  | K Feed | - 38 µm | Heterogenite_Cu-Fe | 0.04061453
30 | 48 | 80 | 248 |  |  |  |  | K Feed | - 38 µm | Heterogenite_Cu | 0.2506214
31 | 0 | 105 | 133 |  |  |  |  | K Feed | - 38 µm | Heterogenite | 0.02377436
32 | 102 | 143 | 143 |  |  |  |  | K Feed | - 38 µm | Chalcocite | 0.007809601
33 | 48 | 255 | 199 |  |  |  |  | K Feed | - 38 µm | Pseudomalachite | 0.02875039
34 | 255 | 0 | 255 |  |  |  |  | K Feed | - 38 µm | Malachite_Co | 0.05164934
35 | 0 | 0 | 255 |  |  |  |  | K Feed | - 38 µm | Malachite | 0.4140701
38 | 0 | 255 | 0 |  |  |  |  | K Feed | - 38 µm | Chlorite_Co | 0.007878712
39 | 155 | 200 | 100 |  |  |  |  | K Feed | - 38 µm | Chlorite_Cu | 0.058261
40 | 14 | 177 | 27 |  |  |  |  | K Feed | - 38 µm | Chlorite | 0.5563477
41 | 0 | 64 | 64 |  |  |  |  | K Feed | - 38 µm | Mn-Cu-Co-O | 0.2447469
42 | 154 | 30 | 200 |  |  |  |  | K Feed | - 38 µm | Muscovite/Orthoclase | 10.06647
43 | 112 | 85 | 255 |  |  |  |  | K Feed | - 38 µm | Garnet | 4.594671
44 | 255 | 128 | 0 |  |  |  |  | K Feed | - 38 µm | Hematite | 0.8473532
45 | 200 | 24 | 14 |  |  |  |  | K Feed | - 38 µm | Iron-Oxides_CoCu | 0.04395492
46 | 255 | 13 | 13 |  |  |  |  | K Feed | - 38 µm | Iron-Oxides_Co | 0.00488388
47 | 240 | 163 | 51 |  |  |  |  | K Feed | - 38 µm | Iron-Oxides_Cu | 0.5982753
48 | 245 | 188 | 100 |  |  |  |  | K Feed | - 38 µm | Iron-Oxides | 0.731361
49 | 231 | 219 | 3 |  |  |  |  | K Feed | - 38 µm | Dolomite | 0.5777722
50 | 8 | 8 | 8 |  |  |  |  | K Feed | - 38 µm | apatite | 0.007491688
51 | 0 | 255 | 255 |  |  |  |  | K Feed | - 38 µm | Calcite | 0.01123753
53 | 116 | 120 | 38 |  |  |  |  | K Feed | - 38 µm | Gypsum
54 | 255 | 255 | 0 |  |  |  |  | K Feed | - 38 µm | Rutile | 0.5359598
55 | 166 | 117 | 115 |  |  |  |  | K Feed | - 38 µm | Clay-Cu | 0.06109458
56 | 194 | 83 | 50 |  |  |  |  | K Feed | - 38 µm | Clay | 0.3509943
57 | 200 | 200 | 44 |  |  |  |  | K Feed | - 38 µm | Quartz | 77.94367
58 | 128 | 64 | 64 |  |  |  |  | K Feed | - 38 µm | Autres silicates | 1.940283
29 | 20 | 150 | 230 |  |  |  |  | K Feed | - 75 µm | Heterogenite_Cu-Fe | 0.04556302
30 | 48 | 80 | 248 |  |  |  |  | K Feed | - 75 µm | Heterogenite_Cu | 0.1264693
31 | 0 | 105 | 133 |  |  |  |  | K Feed | - 75 µm | Heterogenite | 0.00638734
32 | 102 | 143 | 143 |  |  |  |  | K Feed | - 75 µm | Chalcocite | 0.02293996
33 | 48 | 255 | 199 |  |  |  |  | K Feed | - 75 µm | Pseudomalachite | 0.005020746
34 | 255 | 0 | 255 |  |  |  |  | K Feed | - 75 µm | Malachite_Co | 0.05569364
35 | 0 | 0 | 255 |  |  |  |  | K Feed | - 75 µm | Malachite | 0.4003921
38 | 0 | 255 | 0 |  |  |  |  | K Feed | - 75 µm | Chlorite_Co | 0.001693388
39 | 155 | 200 | 100 |  |  |  |  | K Feed | - 75 µm | Chlorite_Cu | 0.03700993
40 | 14 | 177 | 27 |  |  |  |  | K Feed | - 75 µm | Chlorite | 0.4245353
41 | 0 | 64 | 64 |  |  |  |  | K Feed | - 75 µm | Mn-Cu-Co-O | 0.3390737
42 | 154 | 30 | 200 |  |  |  |  | K Feed | - 75 µm | Muscovite/Orthoclase | 7.415509
43 | 112 | 85 | 255 |  |  |  |  | K Feed | - 75 µm | Garnet | 5.166734
44 | 255 | 128 | 0 |  |  |  |  | K Feed | - 75 µm | Hematite | 0.8985452
45 | 200 | 24 | 14 |  |  |  |  | K Feed | - 75 µm | Iron-Oxides_CoCu | 0.009972172
46 | 255 | 13 | 13 |  |  |  |  | K Feed | - 75 µm | Iron-Oxides_Co | 0.009972172
47 | 240 | 163 | 51 |  |  |  |  | K Feed | - 75 µm | Iron-Oxides_Cu | 0.222012
48 | 245 | 188 | 100 |  |  |  |  | K Feed | - 75 µm | Iron-Oxides | 0.4146324
49 | 231 | 219 | 3 |  |  |  |  | K Feed | - 75 µm | Dolomite | 0.5616403
50 | 8 | 8 | 8 |  |  |  |  | K Feed | - 75 µm | apatite | 0.02442142
51 | 0 | 255 | 255 |  |  |  |  | K Feed | - 75 µm | Calcite | 0.04964795
53 | 116 | 120 | 38 |  |  |  |  | K Feed | - 75 µm | Gypsum | 0.0004555312
54 | 255 | 255 | 0 |  |  |  |  | K Feed | - 75 µm | Rutile | 0.3979461
55 | 166 | 117 | 115 |  |  |  |  | K Feed | - 75 µm | Clay-Cu | 0.04042344
56 | 194 | 83 | 50 |  |  |  |  | K Feed | - 75 µm | Clay | 0.4032045
57 | 200 | 200 | 44 |  |  |  |  | K Feed | - 75 µm | Quartz | 81.30994
58 | 128 | 64 | 64 |  |  |  |  | K Feed | - 75 µm | Autres silicates | 1.610164
29 | 20 | 150 | 230 |  |  |  |  | K Feed | - 150 µm | Heterogenite_Cu-Fe | 0.02581252
30 | 48 | 80 | 248 |  |  |  |  | K Feed | - 150 µm | Heterogenite_Cu | 0.2578319
31 | 0 | 105 | 133 |  |  |  |  | K Feed | - 150 µm | Heterogenite | 0.01818609
32 | 102 | 143 | 143 |  |  |  |  | K Feed | - 150 µm | Chalcocite | 0.01040618
33 | 48 | 255 | 199 |  |  |  |  | K Feed | - 150 µm | Pseudomalachite | 0.0683718
34 | 255 | 0 | 255 |  |  |  |  | K Feed | - 150 µm | Malachite_Co | 0.1179436
35 | 0 | 0 | 255 |  |  |  |  | K Feed | - 150 µm | Malachite | 0.7133642
38 | 0 | 255 | 0 |  |  |  |  | K Feed | - 150 µm | Chlorite_Co | 0.00233295
39 | 155 | 200 | 100 |  |  |  |  | K Feed | - 150 µm | Chlorite_Cu | 0.04562076
40 | 14 | 177 | 27 |  |  |  |  | K Feed | - 150 µm | Chlorite | 0.5613404
41 | 0 | 64 | 64 |  |  |  |  | K Feed | - 150 µm | Mn-Cu-Co-O | 0.0761824
42 | 154 | 30 | 200 |  |  |  |  | K Feed | - 150 µm | Muscovite/Orthoclase | 5.835092
43 | 112 | 85 | 255 |  |  |  |  | K Feed | - 150 µm | Garnet | 6.335698
44 | 255 | 128 | 0 |  |  |  |  | K Feed | - 150 µm | Hematite | 0.6681241
45 | 200 | 24 | 14 |  |  |  |  | K Feed | - 150 µm | Iron-Oxides_CoCu | 0.01916157
46 | 255 | 13 | 13 |  |  |  |  | K Feed | - 150 µm | Iron-Oxides_Co | 0.006146163
47 | 240 | 163 | 51 |  |  |  |  | K Feed | - 150 µm | Iron-Oxides_Cu | 0.2610312
48 | 245 | 188 | 100 |  |  |  |  | K Feed | - 150 µm | Iron-Oxides | 0.788155
49 | 231 | 219 | 3 |  |  |  |  | K Feed | - 150 µm | Dolomite | 0.2609015
50 | 8 | 8 | 8 |  |  |  |  | K Feed | - 150 µm | apatite | 0.01626789
51 | 0 | 255 | 255 |  |  |  |  | K Feed | - 150 µm | Calcite | 0.006470184
53 | 116 | 120 | 38 |  |  |  |  | K Feed | - 150 µm | Gypsum | 0.007060243
54 | 255 | 255 | 0 |  |  |  |  | K Feed | - 150 µm | Rutile | 0.3886203
55 | 166 | 117 | 115 |  |  |  |  | K Feed | - 150 µm | Clay-Cu | 0.08069823
56 | 194 | 83 | 50 |  |  |  |  | K Feed | - 150 µm | Clay | 0.3893025
57 | 200 | 200 | 44 |  |  |  |  | K Feed | - 150 µm | Quartz | 81.25191
58 | 128 | 64 | 64 |  |  |  |  | K Feed | - 150 µm | Autres silicates | 1.787967
29 | 20 | 150 | 230 |  |  |  |  | K Feed | + 150 µm | Heterogenite_Cu-Fe | 0.1622129
30 | 48 | 80 | 248 |  |  |  |  | K Feed | + 150 µm | Heterogenite_Cu | 0.6311492
31 | 0 | 105 | 133 |  |  |  |  | K Feed | + 150 µm | Heterogenite | 0.01589615
32 | 102 | 143 | 143 |  |  |  |  | K Feed | + 150 µm | Chalcocite | 0.0208868
33 | 48 | 255 | 199 |  |  |  |  | K Feed | + 150 µm | Pseudomalachite | 0.03407757
34 | 255 | 0 | 255 |  |  |  |  | K Feed | + 150 µm | Malachite_Co | 0.3090506
35 | 0 | 0 | 255 |  |  |  |  | K Feed | + 150 µm | Malachite | 2.547752
38 | 0 | 255 | 0 |  |  |  |  | K Feed | + 150 µm | Chlorite_Co | 0.003591756
39 | 155 | 200 | 100 |  |  |  |  | K Feed | + 150 µm | Chlorite_Cu | 0.04934274
40 | 14 | 177 | 27 |  |  |  |  | K Feed | + 150 µm | Chlorite | 0.5895521
41 | 0 | 64 | 64 |  |  |  |  | K Feed | + 150 µm | Mn-Cu-Co-O | 0.1164149
42 | 154 | 30 | 200 |  |  |  |  | K Feed | + 150 µm | Muscovite/Orthoclase | 4.813178
43 | 112 | 85 | 255 |  |  |  |  | K Feed | + 150 µm | Garnet | 7.48658
44 | 255 | 128 | 0 |  |  |  |  | K Feed | + 150 µm | Hematite | 0.756554
45 | 200 | 24 | 14 |  |  |  |  | K Feed | + 150 µm | Iron-Oxides_CoCu | 0.0708017
46 | 255 | 13 | 13 |  |  |  |  | K Feed | + 150 µm | Iron-Oxides_Co | 0.03250644
47 | 240 | 163 | 51 |  |  |  |  | K Feed | + 150 µm | Iron-Oxides_Cu | 0.303245
48 | 245 | 188 | 100 |  |  |  |  | K Feed | + 150 µm | Iron-Oxides | 0.6585894
49 | 231 | 219 | 3 |  |  |  |  | K Feed | + 150 µm | Dolomite | 0.265311
50 | 8 | 8 | 8 |  |  |  |  | K Feed | + 150 µm | apatite | 0.01161208
51 | 0 | 255 | 255 |  |  |  |  | K Feed | + 150 µm | Calcite
53 | 116 | 120 | 38 |  |  |  |  | K Feed | + 150 µm | Gypsum | 0.002318888
54 | 255 | 255 | 0 |  |  |  |  | K Feed | + 150 µm | Rutile | 0.3882877
55 | 166 | 117 | 115 |  |  |  |  | K Feed | + 150 µm | Clay-Cu | 0.1074754
56 | 194 | 83 | 50 |  |  |  |  | K Feed | + 150 µm | Clay | 0.5076684
57 | 200 | 200 | 44 |  |  |  |  | K Feed | + 150 µm | Quartz | 78.38216
58 | 128 | 64 | 64 |  |  |  |  | K Feed | + 150 µm | Autres silicates | 1.733789
A cocher

## Mineral abundance-Graphic
Je cherche de l'aide pour mettre automatiquement les codes couleurs des minéraux de la feuille "Mineralogic Set-Up" (cellules C29-C58) dans le tableau da cette feuille "Mineral abundance-Graphic". Les codes couleur sont dans les cellules E29-E58 dans la feuille Mineralogic Set-Up". Il peut y avoir moins de cellules commes il peut y avoir plus de cellules qu'il y a maintenant dans la feuille. Ce graphique vient d'un tableau croisé dynamique de la feuille "Mineralogy Povot Table
Menu
Mineralogy Interactive Graphic
Chronologie : fonctionne dans Excel 2013 ou version ultérieure. Ne pas déplacer ou redimensionner.
Cette forme représente un segment. Les segments sont pris en charge dans Excel 2010 ou version ultérieure. En revanche, si la forme a été modifiée dans une version précédente d’Excel, ou si le classeur a été enregistré dans Excel 2003 ou une version précédente, vous ne pouvez pas utiliser le segment.
Cette forme représente un segment. Les segments sont pris en charge dans Excel 2010 ou version ultérieure. En revanche, si la forme a été modifiée dans une version précédente d’Excel, ou si le classeur a été enregistré dans Excel 2003 ou une version précédente, vous ne pouvez pas utiliser le segment.
Cette forme représente un segment. Les segments sont pris en charge dans Excel 2010 ou version ultérieure. En revanche, si la forme a été modifiée dans une version précédente d’Excel, ou si le classeur a été enregistré dans Excel 2003 ou une version précédente, vous ne pouvez pas utiliser le segment.
Cette forme représente un segment. Les segments sont pris en charge dans Excel 2010 ou version ultérieure. En revanche, si la forme a été modifiée dans une version précédente d’Excel, ou si le classeur a été enregistré dans Excel 2003 ou une version précédente, vous ne pouvez pas utiliser le segment.
Cette forme représente un segment. Les segments sont pris en charge dans Excel 2010 ou version ultérieure. En revanche, si la forme a été modifiée dans une version précédente d’Excel, ou si le classeur a été enregistré dans Excel 2003 ou une version précédente, vous ne pouvez pas utiliser le segment.
Cette forme représente un segment. Les segments sont pris en charge dans Excel 2010 ou version ultérieure. En revanche, si la forme a été modifiée dans une version précédente d’Excel, ou si le classeur a été enregistré dans Excel 2003 ou une version précédente, vous ne pouvez pas utiliser le segment.
Cette forme représente un segment. Les segments sont pris en charge dans Excel 2010 ou version ultérieure. En revanche, si la forme a été modifiée dans une version précédente d’Excel, ou si le classeur a été enregistré dans Excel 2003 ou une version précédente, vous ne pouvez pas utiliser le segment.