## Valeurs
QMOS 135 CARBONE
QMOS 135 | Matériau | Groupe matériau | Rm | MA utilisé | Désignation MA | Courant/ Polarité | Position | Type d'assemblage | Joint | Epaisseur | Diamètre | gorge | I max | Imin | U max | U min | Vmax | Vmin | Ap. chaleur max | Ap. chaleur min | T° entre passes max | TTAS | Préchauff. | Post-chauffage | mode de transfert | Essai F. par choc | Essai Dureté | Mono/Multi | détail de soudure | Degré de mécanisation | QMOS 135
FR 9 EN 234 | S690QL | 3.1 | 690 | FILCORD100 | G 69 4 M Mn 3 Ni 1 Cr Mo | DC+ | PC | Tôles | Té-FW | 40 | / | 28 | 243 | 240 | 26.4 | 26.3 | 5.82 | 3.92 | 1.29 | 0.87 | 140 | non | Oui 110°C | Non | Pulvérisation | non | oui | Monopasse Multipasse | ss nb | PM | FR 9 EN 234
9 EN 102 | S355K2G3 | 1.2 | 355 | NERTALIC 70 S | G2 Si 1 | DC+ | PB | Tôles | Té-FW | 15 | / | 7 | 270 | 270 | 27.5 | 27.5 | 35 | 28 | 1.59 | 1.27 | / | non | non | non | Pulvérisation | Non | oui | Multipasse | SS NB | M | 9 EN 102
9 EN 101 | S355K2G3 | 1.2 | 355 | NERTALIC 70 S | G2 Si 1 | DC+ | PB | Tôles | Té-FW | 10 | / | 4 | 270 | 270 | 27.5 | 27 | 35 | 35 | 1.27 | 1.27 | / | non | non | non | Pulvérisation | non | oui | monopasse | SS NB | M | 9 EN 101
9EN021 | S275JR (e28,4) | 1.1 | 275 | NERTALIC 70 S | G2 Si 1 | DC+ | PB | Tôles | Té-FW | 6 | / | 5 | 235 | 235 | 24 | 24 | 60 | 60 | / | / | / | non | non | Non | Pulvérisation | non | non | monopasse | ss nb | M | 9EN021
9 EN 023 | S185 (A33) | 1.1 | 185 | NERTALIC 70 S | G2 Si 1 | DC+ | PG | Tôles | P-BW | 2 | / | 2 | 115 | 115 | 21 | 21 | / | / | / | / | / | non | non | non | Pulvérisation | non | non | monopasse | ss mb | M | 9 EN 023
OY 09 EN 157 | S355 J2+N | 1.2 | 355 | NERTALIC 70 S | G2 Si 1 | DC+ | PD | Tôles | Té-FW | 30 | / | 7 | 198 | 198 | 26.5 | 26.5 | 5.5 | 3 | 1.39 | 0.76 | 120 | non | non | non | Pulvérisation | NON | OUI | Multipasse | ss nb | PM | OY 09 EN 157
OY 9 EN 176 | S690 QL | 3.1 | 690 | FILCORD100 | G 69 4 M Mn 3 Ni 1 Cr Mo | DC+ | PC | Tôles | Té-FW | 40 | / | 28 | 243 | 240 | 26.4 | 26.3 | 5.82 | 3.92 | 1.29 | 0.87 | 140 | 570°C pendant 2h ; Vit. de montée : 50°C/h ; Vit. De refroidissement : 50°C/h de 570 à 300°C | 110°C | non | Pulvérisation | non | oui | Multipasse Multipasse | ss nb | PM | OY 9 EN 176
OY 9 EN 179 | S690 QL | 3.1 | 690 | Carbofil NiMoCr | G 69 4 M21 Mn3Ni1CrMo | DC+ | PC+PA | Tôles | Té-BW | 40 | / | 28 | 324 | 235 | 34.6 | 30.4 | 8.89 | 2.28 | 2.51 | 0.94 | 200 | 570°C pendant 4h10 ; Vit. de montée : 80°C/h ; Vit. De refroidissement : 60°C/h de 570 à 300°C | 150°C | non | Court circuit + Pulvérisation | non | oui | multipasse | bs nb | PM | OY 9 EN 179
OY 9 EN 077 | S235JR+AR | 1.1 | 235 | OK ARISTOROD 12,50 | G3Si1 | DC+ | PB | Goujon FW emboité sur platine | FW | 30 | / | 4 | 230 | 230 | 25 | 25 | 3.92 | 3.92 | 1.17 | 1.17 | / | NON | NON | NON | Globulaire | non | oui | monopasse |  | M | OY 9 EN 077
OY 09 EN 076 | S235JR+AR | 1.1 | 235 | OK ARISTOROD 12,50 | G3Si1 | DC+ | PB | Goujon FW emboité sur platine | FW | 30 | 25 | 7.5 | 220 | 220 | 24 | 24 | 4.4 | 3.9 | 1.08 | 0.96 | 250 | NON | non | Non | Globulaire | NON | OUI | Multipasse | ss nb | M | OY 09 EN 076
OY 09 EN 065 | S355MC | 1.2 | 355 | OK ARISTOROD 12,50 | G3Si1 | PDC+ | PB | Tôles | Té-FW | 6 | / | 6 | 125 | 125 | 22 | 22 | 3 | 3 |  |  | 250 | non | non | non | court circuit | non | non | Monopasse Multipasse | ss nb | M | OY 09 EN 065
OY 09 EN 075 | S235JR+AR | 1.1 | 235 | OK ARISTOROD 12,50 | G3Si1 | DC+ | PA | Goujon BW emboité sur platine | BW | 30 | 25 |  | 230 | 220 | 25 | 24 | 4.4 | 4 | 1.15 | 1.01 | 250 | NON | non | Non | Globulaire | non | oui | Multipasse | ss nb | M | OY 09 EN 075
OY 09 EN 066 | X65Q | 3.1 | 450 | AUTAL SG2 | DC+ | DC+ | PB | Tube tôles | Té-FW | 18.26 | 168.3 | 8 | 240 | 230 | 26 | 25 | 4.4 | 3.7 | 1.24 | 1.1 | 250 | NON | non | Non | Globulaire | non | oui | Multipasse | SS NB | PM | OY 09 EN 066
OY 09 EN 018 | P265GH | 1.1 | 265 | NERTALIC 70 S | G2 Si 1 | DC+ | PB | Tôles | Té-FW | 25 | / | 17.5 | 230 | 220 | 31 | 28 |  |  |  |  | 250 | non | non | Non | Pulvérisation | non | oui | multipasse | ss nb | M | OY 09 EN 018
OY 09 EN 001 | S335K2G3 | 1.2 | 335 | NERTALIC 70 S | G2 Si 1 | DC+ | PB | Tôles | Té-FW | 15 | / | 4 | 270 | 270 | 27.5 | 27.5 |  |  | 1.27 | 1.27 |  | non | non | Non | Pulvérisation | non | oui | monopasse | ss nb | M | OY 09 EN 001
EN 226 | A42CP | 1.1 | 265 | NERTALIC 70 S | G2 Si 1 | DC+ | PA | Tôles | P-BW | 12 | / | 12 | 240 | 132 | 22 | 19 |  |  | 1.79 | 0.77 |  | non | non | Non | Pulvérisation | oui | non | multipasse | ss nb | M | EN 226
EN 225 | A42CP | 1.1 | 265 | NERTALIC 70 S | G2 Si 1 | DC+ | PA | Tôles | P-BW | 8 | / | 8 | 214 | 210 | 26.5 | 23.5 |  |  | 1.18 | 1.07 |  | non | non | Non | Pulvérisation | oui | non | Monopasse | bs nb | M | EN 225
EN 238 | Indaten 355 | 1.2 | 355 | thyssen union patinax | S 42 2 FB S0 | DC+ | PA | Tôles | P-BW | 2 | / | 2 | 88 | 88 | 19 | 19 |  |  | 0.37 | 0.37 |  | non | non | Non | Pulvérisation | non | non | MONOPASSE | SS nb | M | EN 238
OS 09 EN 040 | S355J2H | 1.2 | 355 | OK AUTROD 12,58 | G 35 2 C1 2Si | DC+ | PB | tube | Piquage | 30 | / | 7 | 260 | 160 | 30.9 | 25 | 5.55 | 4 | 1.16 | 0.79 | 135 | non | non | Non | Pulvérisation | non | oui | MULTIPASSE | ss nb | PM | OS 09 EN 040
OI 09 EN 062 | s355mc | 1.2 | 355 | OK ARISTOROD 12,50 | G3Si1 | PDC+ | PB | Tôles | Té-FW | 6 | / | 4.5 | 125 | 125 | 22 | 22 | 3 | 3 |  |  | 250 | non | non | Non | Court circuit | non | oui | Monopasse Multipasse | ss nb | M | OI 09 EN 062
OI 09 EN 074 | S690QL | 3.1 | 690 | FILCORD100 | G 69 4 M Mn 3 Ni 1 Cr Mo | DC+ | PC | Tôles | Té-FW | 40 | / | 28 | 243 | 240 | 26.4 | 26.3 | 5.82 | 3.92 | 1.29 | 0.87 | 140 | 570°C pendant 2h ; Vit. de montée : 50°C/h ; Vit. De refroidissement : 50°C/h de 570 à 300°C | 110 | Non | Pulvérisation | non | oui | Monopasse Multipasse | SS NB | PM | OI 09 EN 074
OY 16 EN 112 | A42CP | 1.1 | 265 | NERTALIC 70 S | G2 Si 1 | DC+ | PA | Tôles | P-BW | 4 | / | 4 | 180 | 160 | 24 | 23 |  |  | 1 | 0.88 |  | non | non | Non | Pulvérisation | non | non | MULTIPASSE | SS NB | M | OY 16 EN 112
OY 16 EN 115 | P265GH | 1.1 | 265 | NERTALIC 70 S | G2 Si 1 | dc+ | pa | Tôles | P-BW | 3 | / | 3 | 210 | 210 | 24 | 24 |  |  |  | 2 | 2 | non | non | Non | Pulvérisation | non | non | MONOPASSE | SS NB | M | OY 16 EN 115
OY 16 EN 113 | P265GH | 1.1 | 265 | NERTALIC 70 S | G2 Si 1 | DC+ | PA | Tôles | P-BW | 8 | / | 8 | 200 | 180 | 25 | 24 | 4.33 | 4 | 1.04 | 0.95 | 150 | non | non | Non | Pulvérisation | oui | non | MULTIPASSE | SS NB | M | OY 16 EN 113
EN 197 | S275JR (e28,4) | 1.1 | 275 | NERTALIC 70 S | G2 Si 1 | DC+ | PA | Tôles | P-BW | 3 | / | 3 | 100 | 100 | 19 | 19 | 4.1 | 4.1 |  |  |  | non | non | Non | Pulvérisation | non | non | Monopasse | ss nb | M | EN 197
EN 119 | S355K2G3 | 1.2 | 355 | NERTALIC 70 S | G2 Si 1 | dc+ | pa | Tôles | P-BW | 15 | / | 15 | 270 | 140 | 27 | 21 |  |  | 1.44 | 0.86 |  | non | non | Non | Pulvérisation | oui | oui | MULTIPASSE | SS NB | M | EN 119
EN 056 | TU 42 B | 1.1 | 265 | NERTALIC 70 S | G2 Si 1 | DC+ | PA | Tubes | T-BW | 6.3 | 273 | 6.3 | 280 | 140 | 30 | 18 |  |  | 1.08 | 0.91 |  | non | non | Non | Pulvérisation | non | non | multipasse | ss nb | M | EN 056
OS 09 EN 027 | S355K2G3 | 1.2 | 355 | NERTALIC 70 S | G2 Si 1 | DC+ | PB | Tôles | Té-FW | 10 | / | 4 | 270 | 270 | 27.5 | 27.5 | 5.8 | 5.8 | 1.02 | 1.02 |  | non | non | non | Pulvérisation | non | oui | monopasse | ss nb | PM | OS 09 EN 027
OY 16 EN 014 | P265GH | 1.1 | 265 | NERTALIC 70 S | G2 Si 1 | DC+ | PA | Tôles | P-BW | 25 | / | 25 | 210 | 190 | 26.8 | 27.4 | [5 empty] | non | non | Non | Pulvérisation | oui | oui | MULTIPASSE | BS GG | M | OY 16 EN 014 | EN 288-3 Non transposable
OY 16 EN 001 | S355K2G3 | 1.2 | 355 | NERTALIC 70 S | G2 Si 1 | DC+ | PA | Tôles | P-BW | 15 | / | 15 | 270 | 140 | 27 | 21 | 6.33 | 2.67 | 1.16 | 0.7 | 300 | non | non | Non | Court circuit + globulaire | oui | oui | multipasse | ss nb | M | OY 16 EN 001
OY 16 EN 386 | S690QL | 3.1 | 690 | Carbofil NiMoCr | G 69 4 M21 Mn3Ni1CrMo | DC+ | PA | Tôles | P-BW | 30 | / | 30 | 280 | 190 | 33.4 | 23.2 | 5.2 | 2.7 | 2.77 | 1.1 | 175 | 570°C pendant 4h10 ; Vit. de montée : 50°C/h ; Vit. De refroidissement : 50°C/h de 570 à 300°C | 150°C | Non | Court circuit + Pulvérisation | oui | oui | multipasse | ss gg | PM | OY 16 EN 386
OY 16 EN 024 | S355J2G3 | 1.2 | 355 | NERTALIC 70 S | G2 Si 1 | DC+ | PF | Tôles | P-BW | 25 | / | 25 | 175 | 140 | 22 | 22 | 8 | 1.8 | 1.67 | 0.71 | 250 | non | non | Non | Pulvérisation | oui | oui | multipasse | bs nb | M | OY 16 EN 024
OY 16 EN 388 | S355J2H | 1.2 | 355 | ULTRAMAG SG3 | G 46 5 M 4Si1 | DC+ | PA | Tubes | T-BW | 22.2 | 40,6,4 | 22.2 | 300 | 100 | 31 | 15.7 | 4.29 | 1.67 | 3.049 | 0.752 | 128 | non | non | Non | Court circuit + Pulvérisation | Oui | oui | multipasse | ss nb | PM | OY 16 EN 388
OY 16 EN 387 | S355J2H | 1.2 | 355 | ULTRAMAG SG3 | G 46 5 M 4Si1 | DC+ | PA | Tubes | T-BW | 12.5 | 177.8 | 12.5 | 260 | 95 | 29 | 15.6 | 4.81 | 1.59 | 3.243 | 0.741 | 128 | non | non | Non | Court circuit + Pulvérisation | oui | oui | MULTIPASSE | SS NB | PM | OY 16 EN 387
QMOS 135 | Matériau | Groupe matériau | Rm | MA utilisé | Courant/ Polarité | Courant/ Polarité | Position | Type d'assemblage | Joint | Epaisseur | Diamètre | gorge | I max | Imin | U max | U min | Vmax | Vmin | Ap. chaleur max | Ap. chaleur min | T° entre passes max | TTAS | Préchauff. | Post-chauffage | mode de transfert | Essai F. par choc | Essai Dureté | Mono/Multi | détail de soudure | Degré de mécanisation | QMOS 135
Epaisseur BW
QMOS 135 | Groupe et SS gr | Type d'assemblage |  | Mono/Multi qualifié |  | Monopasse | multipasse | Epaisseur MD | [7 empty] | MA qualifié
FR 9 EN 234 |  | Té-FW | ss nb; ss mb; bs nb; bs mb | Monopasse Multipasse |  | Monopasse : 20≤e≤44mm | Multipasse : 20≤e≤80mm | BW : ≤ 80mm | [7 empty] | Même désignation normalisée : | G 69 4 M Mn 3 Ni 1 Cr Mo
9 EN 102 |  | Té-FW | ss nb; ss mb; bs nb; bs mb | Multipasse |  | Monopasse : 7,5≤e≤16,5mm | Multipasse : 7,5≤e≤30mm | BW : ≤ 14mm | [7 empty] | Même désignation normalisée : | G2 Si 1
9 EN 101 |  | Té-FW | ss nb; ss mb; bs nb; bs mb | monopasse |  | Monopasse : 5≤e≤13mm | Multipasse : 3≤e≤20mm | BW : ≤ 8mm | [7 empty] | Même désignation normalisée : | G2 Si 1
9EN021 |  | Té-FW | ss nb; ss mb; bs nb; bs mb | monopasse; multipasse |  | Monopasse : 3≤e≤7,8mm | Multipasse : 3≤e≤12mm | BW : ≤ 10mm | [7 empty] | Même désignation normalisée : | G2 Si 1
9 EN 023 |  | P-BW; P-FW; T-BW; T-FW | ss mb; bs nb; bs mb | monopasse; multipasse |  | Monopasse : 1≤e≤ 4mm | Multipasse : 1≤e≤4mm | BW : ≤ 4mm | [7 empty] | Même désignation normalisée : | G2 Si 1
OY 09 EN 157 |  | Té-FW | ss nb; ss mb; bs nb; bs mb | Multipasse |  | Monopasse : 15≤e≤33mm | Multipasse : 15≤e≤60mm | BW : ≤ 14mm | [7 empty] | Même désignation normalisée : | G2 Si 1
OY 9 EN 176 |  | Té-FW | ss nb; ss mb; bs nb; bs mb | Multipasse Multipasse |  | Monopasse : 20≤e≤44mm | Multipasse : 20≤e≤80mm | BW : ≤ 80mm | [7 empty] | Même désignation normalisée : | G 69 4 M Mn 3 Ni 1 Cr Mo
OY 9 EN 179 |  | Té-BW; P-FW | bs nb; ss mb; bs gg | multipasse |  | Monopasse : 20≤e≤44mm | Multipasse : 20≤e≤80mm | BW : ≤ 80mm | [7 empty] | Même désignation normalisée : | G 69 4 M21 Mn3Ni1CrMo
OY 9 EN 077 |  |  |  | monopasse |  | Monopasse : 15≤e≤33mm | Multipasse : 15≤e≤60mm | BW : ≤ 8mm | [7 empty] | Même désignation normalisée : | G3Si1
OY 09 EN 076 |  |  | ss nb; ss mb; bs nb; bs mb | Multipasse |  | Monopasse : 15≤e≤33mm | Multipasse : 15≤e≤60mm | BW : ≤ 15mm | [7 empty] | Même désignation normalisée : | G3Si1
OY 09 EN 065 |  | Té-FW | ss nb; ss mb; bs nb; bs mb | monopasse; multipasse |  | Monopasse : 3≤e≤7,8mm | Multipasse : 3≤e≤12mm | BW : ≤ 12mm | [7 empty] | Même désignation normalisée : | G3Si1
OY 09 EN 075 |  |  | ss nb; ss mb; bs nb; bs mb | Multipasse |  | Monopasse : 15≤e≤33mm | Multipasse : 15≤e≤60mm | BW : ≤ 0mm | [7 empty] | Même désignation normalisée : | G3Si1
OY 09 EN 066 |  | Té-FW | ss nb; ss mb; bs nb; bs mb | Multipasse |  | Monopasse : 9,13≤e≤20,086mm | Multipasse : 9,13≤e≤36,52mm | BW : ≤ 16mm | [7 empty] | Même désignation normalisée : | DC+
OY 09 EN 018 |  | Té-FW | ss nb; ss mb; bs nb; bs mb | multipasse |  | Monopasse : 12,5≤e≤27,5mm | Multipasse : 12,5≤e≤50mm | BW : ≤ 35mm | [7 empty] | Même désignation normalisée : | G2 Si 1
OY 09 EN 001 |  | Té-FW | ss nb; ss mb; bs nb; bs mb | monopasse |  | Monopasse : 7,5≤e≤16,5mm | Multipasse : 7,5≤e≤30mm | BW : ≤ 8mm | [7 empty] | Même désignation normalisée : | G2 Si 1
EN 226 |  | P-BW; P-FW; T-BW; T-FW | ss nb; ss mb; bs nb; bs mb | multipasse |  | Monopasse : 6≤e≤15,6mm | Multipasse : 3≤e≤24mm | BW : ≤ 24mm | [7 empty] | Même appellation commerciale: | NERTALIC 70 S
EN 225 |  | P-BW; P-FW; T-BW; T-FW | bs nb; ss mb; bs gg | Monopasse |  | Monopasse : 4≤e≤10,4mm | Multipasse : 3≤e≤16mm | BW : ≤ 16mm | [7 empty] | Même appellation commerciale: | NERTALIC 70 S
EN 238 |  | P-BW; P-FW; T-BW; T-FW | ss nb; ss mb; bs nb; bs mb | monopasse; multipasse |  | Monopasse : 1≤e≤ 4mm | Multipasse : 1≤e≤4mm | BW : ≤ 4mm | [7 empty] | Même désignation normalisée : | S 42 2 FB S0
OS 09 EN 040 |  | Piquage : 60° ≤ α < 90° | ss nb; ss mb; bs nb; bs mb | MULTIPASSE |  | Monopasse : 15≤e≤33mm | Multipasse : 15≤e≤60mm | BW : ≤ 14mm | [7 empty] | Même désignation normalisée : | G 35 2 C1 2Si
OI 09 EN 062 |  | Té-FW | ss nb; ss mb; bs nb; bs mb | Monopasse Multipasse |  | Monopasse : 3≤e≤7,8mm | Multipasse : 3≤e≤12mm | BW : ≤ 9mm | [7 empty] | Même désignation normalisée : | G3Si1
OI 09 EN 074 |  | Té-FW | ss nb; ss mb; bs nb; bs mb | Monopasse Multipasse |  | Monopasse : 20≤e≤44mm | Multipasse : 20≤e≤80mm | BW : ≤ 80mm | [7 empty] | Même désignation normalisée : | G 69 4 M Mn 3 Ni 1 Cr Mo
OY 16 EN 112 |  | P-BW; P-FW; T-BW; T-FW | ss nb; ss mb; bs nb; bs mb | monopasse; multipasse |  | Monopasse : 3≤e≤5,2mm | Multipasse : 3≤e≤8mm | BW : ≤ 8mm | [7 empty] | Même désignation normalisée : | G2 Si 1
OY 16 EN 115 |  | P-BW; P-FW; T-BW; T-FW | ss nb; ss mb; bs nb; bs mb | monopasse; multipasse |  | Monopasse : 1,5≤e≤ 6mm | Multipasse : 1,5≤e≤6mm | BW : ≤ 6mm | [7 empty] | Même désignation normalisée : | G2 Si 1
OY 16 EN 113 |  | P-BW; P-FW; T-BW; T-FW | ss nb; ss mb; bs nb; bs mb | MULTIPASSE |  | Monopasse : 4≤e≤10,4mm | Multipasse : 3≤e≤16mm | BW : ≤ 16mm | [7 empty] | Même appellation commerciale: | NERTALIC 70 S
EN 197 |  | P-BW; P-FW; T-BW; T-FW | ss nb; ss mb; bs nb; bs mb | monopasse; multipasse |  | Monopasse : 1,5≤e≤ 6mm | Multipasse : 1,5≤e≤6mm | BW : ≤ 6mm | [7 empty] | Même désignation normalisée : | G2 Si 1
EN 119 |  | P-BW; P-FW; T-BW; T-FW | ss nb; ss mb; bs nb; bs mb | MULTIPASSE |  | Monopasse : 7,5≤e≤16,5mm | Multipasse : 7,5≤e≤30mm | BW : ≤ 30mm | [7 empty] | Même appellation commerciale: | NERTALIC 70 S
EN 056 |  | T-BW; T-FW;P-BW; P-FW; piquage alpha>60° | ss nb; ss mb; bs nb; bs mb | monopasse; multipasse |  | Monopasse : 3,15≤e≤8,19mm | Multipasse : 3≤e≤12,6mm | BW : ≤ 12,6mm | [7 empty] | Même désignation normalisée : | G2 Si 1
OS 09 EN 027 |  | Té-FW | ss nb; ss mb; bs nb; bs mb | monopasse |  | Monopasse : 5≤e≤13mm | Multipasse : 3≤e≤20mm | BW : ≤ 8mm | [7 empty] | Même désignation normalisée : | G2 Si 1
OY 16 EN 014 |  | P-BW; P-FW; T-BW; T-FW | ss mb | MULTIPASSE |  | Monopasse : 12,5≤e≤27,5mm | Multipasse : 12,5≤e≤50mm | BW : ≤ 50mm | [7 empty] | Même appellation commerciale: | NERTALIC 70 S
OY 16 EN 001 |  | P-BW; P-FW; T-BW; T-FW | ss nb; ss mb; bs nb; bs mb | multipasse |  | Monopasse : 7,5≤e≤16,5mm | Multipasse : 7,5≤e≤30mm | BW : ≤ 30mm | [7 empty] | Même appellation commerciale: | NERTALIC 70 S
OY 16 EN 386 |  | P-BW; P-FW; T-BW; T-FW | ss nb;ss mb; ss gg | multipasse |  | Monopasse : 15≤e≤33mm | Multipasse : 15≤e≤60mm | BW : ≤ 60mm | [7 empty] | Même appellation commerciale: | Carbofil NiMoCr
OY 16 EN 024 |  | P-BW; P-FW; T-BW; T-FW | bs nb; ss mb; bs gg | multipasse |  | Monopasse : 12,5≤e≤27,5mm | Multipasse : 12,5≤e≤50mm | BW : ≤ 50mm | [7 empty] | Même appellation commerciale: | NERTALIC 70 S
OY 16 EN 388 |  | T-BW; T-FW;P-BW; P-FW; piquage alpha>60° | ss nb; ss mb; bs nb; bs mb | multipasse |  | Monopasse : 11,1≤e≤24,42mm | Multipasse : 11,1≤e≤44,4mm | BW : ≤ 44,4mm | [7 empty] | Même appellation commerciale: | ULTRAMAG SG3
OY 16 EN 387 |  | T-BW; T-FW;P-BW; P-FW; piquage alpha>60° | ss nb; ss mb; bs nb; bs mb | MULTIPASSE |  | Monopasse : 6,25≤e≤13,75mm | Multipasse : 6,25≤e≤25mm | BW : ≤ 25mm | [7 empty] | Même appellation commerciale: | ULTRAMAG SG3
Multipasse : 0≤e≤0mm
Créer les onglets

## OngletType
OngletType
| VARIABLES ESSENTIELLES | DOMAINES DE VALIDITES (1) (2)
Selon la Norme
NF EN ISO 15614-1 – Juin 2017
|  | Procédé 1 | Procédé 2 |  | Procédé 3
| Procédé de Soudage, degré de mécanisation | #N/A | 135 | #N/A
| §8.4.1, 8.4.6, 8.5.2.3 | PDC+ | PDC+
| Groupe(s), Sous-groupe(s), matériau(x) de base | 1.1-1.1 ; 1.2 -1.2
§8.3.1
| Limite d’élasticité maximum qualifiée (ReH) (Mpa) | #N/A
§8.3.1
| Type d’assemblage /soudure | #N/A
| §8.4.3 | #N/A
#N/A
| Epaisseurs(s) matériau(x) de base (mm) | BW |  | FW : 3 à 40mm
| §8.3.2 | #N/A | #N/A
| Epaisseur(s) de métal déposé (mm) | #N/A |  | FW- Mulipasse : Aucune restriction
§8.3.2
| Diamètre extérieur de tube(s) (mm) | De≥500 ou De≥150 pour PC, PF et PA en rotation
§8.3.3
| Position(s) de soudage | Toutes positions sauf PG, PJ et J-LO45
§8.4.2
| Matériau(x) d’apport | Même désignation normalisée : |  | #N/A
§8.4.4, 8.4.5
| Dimensions matériau(x) d’apport | N’importe quels diamètres
§8.4.5
| Apport de chaleur (k.U.I.10^-3/V mm/s) – (KJ/mm) | 0,757 et 4,046Kj/mm
§8.4.7
| Température de préchauffage par passe (°C) | Peut-être ajouté
§ 8.4.8
| Température entre passes (°C) | #N/A
§8.4.9
| Post-chauffage | Autorisé
§8.4.10
| Traitement thermique après soudage (TTAS) | Pas autorisé
§8.4.11
| Gaz de soudage | Taux de CO² compris entre 14,4% et 21,6%
§8.5.2
| Variantes de procédés | Fil unique uniquement
§8.5.2.2
| Mode de transfert | Pulsé (P) ; pulvérisation (S) ; globulaire (G)
§8.5.2.3.1
(1) Pour qualifier les soudures de production, il convient de prendre en compte de manière individuelle et en interaction les domaines de validité de chaque item.
(2) Les domaines de validité sont donnés à titre indicatif et concernent exclusivement ceux de la norme NF EN ISO 15614-1 : Juin 2017. Ils ne sont pas exhaustifs, seule la norme fait foi.