## Mineralogic Set-Up
FALSE
SYSTÈME DE MINERALOGIE AUTOMATISEE
PROGRAMMATION DU MINERALOGIC MINING
BASE DE DONNEES MINERALOGIQUE
LISTE DES MINERAUX
| RGB | Equivalent Couleur
Heterogenite_Cu-Fe | 20,150,230 | 15111700
Heterogenite_Cu | 48,80,248 | 16273456
Heterogenite | 0,105,133 | 8743168
Chalcocite | 102,143,143 | 9408358
Pseudomalachite | 48,255,199 | 13106992
Malachite_Co | 255,0,255 | 16711935
Malachite | 0,0,255 | 16711680
Cu-bearing asbolane | 255,255,199 | 13107199
Asbolane | 255,187,255 | 16759807
Chlorite_Co | 0,255,0 | 65280
Chlorite_Cu | 155,200,100 | 6604955
Chlorite | 14,177,27 | 1814798
Mn-Cu-Co-O | 0,64,64 | 4210688
Muscovite/Orthoclase | 154,30,200 | 13115034
Garnet | 112,85,255 | 16733552
Hematite | 255,128,0 | 33023
Iron-Oxides_CoCu | 200,24,14 | 923848
Iron-Oxides_Co | 255,13,13 | 855551
Iron-Oxides_Cu | 240,163,51 | 3384304
Iron-Oxides | 245,188,100 | 6601973
Dolomite | 231,219,3 | 252903
apatite | 8,8,8 | 526344
Calcite | 0,255,255 | 16776960
Diaspore | 240,120,100 | 6584560
Gypsum | 116,120,38 | 2521204
Rutile | 255,255,0 | 65535
Clay-Cu | 166,117,115 | 7566758
Clay | 194,83,50 | 3298242
Quartz | 200,200,44 | 2934984
Autres silicates | 128,64,64 | 4210816
Précisions
INFORMATIONS SUR LES FRACTIONS
Sample Name | M Feed |  |  |  | K Feed
Size Fraction (µm) | - 38 µm | + 38 / - 75 µm | + 75 / - 150 µm | + 150 µm | - 38 µm | + 38 / - 75 µm | + 75 / - 150 µm | + 150 µm
GeMMe Reference | G674 | G675 | G676 | G677 | G678 | G679 | G680 | G681
Mass (%) | 6.336% | 10.48% | 28.48% | 54.7% | 22.5% | 18.91% | 26.42% | 32.17%
CONDITIONS D'ACQUISITION | [8 empty] | Total grains
Analysis Mode | Mapping | Mapping | Mapping | Mapping | Mapping | Mapping | Mapping | Mapping
Dwell time | 50 ms | 50 ms | 50 ms | 50 ms | 50 ms | 50 ms | 50 ms | 50 ms
Magnification | 2613 | 1306 | 784 | 392 | 2613 | 1306 | 784 | 392
Step size | 3 µm | 3 µm | 5 µm | 10 µm | 3 µm | 3 µm | 5 µm | 10 µm
Discard border particles | ok | ok | ok | ok | ok | ok | ok | ok
Nomber of analysed particle | 9354 | 3454 | 3819 | 4547 | 13081 | 4075 | 5105 | 3420 | 46855
Temps d'analyse | 5h | 7h | 10h | 15h | 5h | 7h | 10h | 15h
Remarque:
Les échantillons de tête "M Feed" et "K feed" sernot reconstruits en utilisnt les proportions massiques des quatre fractions granulométriques.
CONDITIONS OPERATOIRES DU MEB
Accelerating volatge | 20 kV
Probe current | ~2.3 nA
Working distance | 8.5 mm
Menu
Mineralogic Set-Up

## Mineral abundance-Raw data (hidden)
[13 empty] | - 38 µm | + 38 / - 75 µm | + 75 / - 150 µm | + 150 µm | - 38 µm | + 38 / - 75 µm | 0 | #REF! | 0 | 0
[13 empty] | TRUE | TRUE | TRUE | TRUE | TRUE | TRUE | TRUE | TRUE | TRUE | TRUE
[12 empty] | TRUE | 0.05695894 | 0.06556869 | 0.08029185 | 0.05654652 | 0.04061453 | 0.04556302 | 0 | #REF! | 0 | 0
QUANTIFICATION MINERALOGIQUE
0
[12 empty] | TRUE | 0.1277508 | 0.16761 | 0.3149256 | 0.464202 | 0.2506214 | 0.1264693 | 0 | #REF! | 0 | 0
Sample Name | M Feed |  |  |  | K Feed |  |  |  | M Feed (calculé) | K Feed (calculé) |  |  |  |  | TRUE | 0.004882195 | 0.001639217 | 0.05135273 | 0.01632515 | 0.02377436 | 0.00638734 | 0 | #REF! | 0 | 0
Mass (%) | 6.336% | 10.48% | 28.48% | 54.7% | 22.5% | 18.91% | 26.42% | 32.17% | [6 empty] | TRUE | 0.005345814 | 0.004846174 | 0.003355116 | 0.01523295 | 0.007809601 | 0.02293996 | 0 | #REF! | 0 | 0
GeMMe Reference | G674 | G675 | G676 | G677 | G678 | G679 | G680 | G681 | [6 empty] | FALSE | #N/A | #N/A | #N/A | #N/A | #N/A | #N/A | #N/A | #N/A | #N/A | #N/A
Size Fraction (µm) | - 38 µm | + 38 / - 75 µm | + 75 / - 150 µm | + 150 µm | - 38 µm | + 38 / - 75 µm | + 75 / - 150 µm | + 150 µm | [6 empty] | TRUE | 0.1797707 | 0.1310992 | 0.2735426 | 0.3809531 | 0.05164934 | 0.05569364 | 0 | #REF! | 0 | 0
[15 empty] | TRUE | 0.9844246 | 0.6801226 | 1.295002 | 2.639909 | 0.4140701 | 0.4003921 | 0 | #REF! | 0 | 0
Heterogenite_Cu-Fe | 0.05695894 | 0.06556869 | 0.08029185 | 0.05654652 | 0.04061453 | 0.04556302 | 0.02581252 | 0.1622129 | 0.06428101 | 0.07675997 |  |  |  |  | TRUE | #REF! | #REF! | #REF! | #REF! | #REF! | #REF! | #REF! | #REF! | #REF! | #REF!
Heterogenite_Cu | 0.1277508 | 0.16761 | 0.3149256 | 0.464202 | 0.2506214 | 0.1264693 | 0.2578319 | 0.6311492 | 0.3692807 | 0.3514713 |  |  |  |  | TRUE | #REF! | #REF! | #REF! | #REF! | #REF! | #REF! | #REF! | #REF! | #REF! | #REF!
Heterogenite | 0.004882195 | 0.001639217 | 0.05135273 | 0.01632515 | 0.02377436 | 0.00638734 | 0.01818609 | 0.01589615 | 0.02403654 | 0.01647532 |  |  |  |  | TRUE | 0.002157249 | 0.001086458 | 0.002820673 | 0.00533167 | 0.007878712 | 0.001693388 | 0 | #REF! | 0 | 0
Chalcocite | 0.005345814 | 0.004846174 | 0.003355116 | 0.01523295 | 0.007809601 | 0.02293996 | 0.01040618 | 0.0208868 | 0.01013493 | 0.01556407 |  |  |  |  | TRUE | 0.05636475 | 0.04659761 | 0.03504166 | 0.07158579 | 0.058261 | 0.03700993 | 0 | #REF! | 0 | 0
Pseudomalachite | 0.0826567 | 0.1040712 | 0.3463588 | 0.5216619 | 0.02875039 | 0.005020746 | 0.0683718 | 0.03407757 | 0.4001469 | 0.03644511 |  |  |  |  | TRUE | 0.5546401 | 0.5243589 | 0.2741496 | 0.4280192 | 0.5563477 | 0.4245353 | 0 | #REF! | 0 | 0
Malachite_Co | 0.1797707 | 0.1310992 | 0.2735426 | 0.3809531 | 0.05164934 | 0.05569364 | 0.1179436 | 0.3090506 | 0.3114254 | 0.1527404 |  |  |  |  | TRUE | 0.09083154 | 0.0695333 | 0.1074693 | 0.0410247 | 0.2447469 | 0.3390737 | 0 | #REF! | 0 | 0
Malachite | 0.9844246 | 0.6801226 | 1.295002 | 2.639909 | 0.4140701 | 0.4003921 | 0.7133642 | 2.547752 | 1.946558 | 1.177005 |  |  |  |  | TRUE | 5.077362 | 4.157116 | 2.903571 | 2.854756 | 10.06647 | 7.415509 | 0 | #REF! | 0 | 0
Chlorite_Co | 0.002157249 | 0.001086458 | 0.002820673 | 0.00533167 | 0.007878712 | 0.001693388 | 0.00233295 | 0.003591756 | 0.003970415 | 0.003864594 |  |  |  |  | TRUE | 0.04112019 | 0.0131328 | 0.02622731 | 0.05424108 | 0.04395492 | 0.009972172 | 0 | #REF! | 0 | 0
Chlorite_Cu | 0.05636475 | 0.04659761 | 0.03504166 | 0.07158579 | 0.058261 | 0.03700993 | 0.04562076 | 0.04934274 | 0.05759433 | 0.04803345 |  |  |  |  | TRUE | 0.004011726 | 0.005556184 | 0.0139879 | 0.01195637 | 0.00488388 | 0.009972172 | 0 | #REF! | 0 | 0
Chlorite | 0.5546401 | 0.5243589 | 0.2741496 | 0.4280192 | 0.5563477 | 0.4245353 | 0.5613404 | 0.5895521 | 0.4023187 | 0.5434226 |  |  |  |  | TRUE | 0.3440055 | 0.4015605 | 0.4539072 | 0.2922019 | 0.5982753 | 0.222012 | 0 | #REF! | 0 | 0
Mn-Cu-Co-O | 0.09083154 | 0.0695333 | 0.1074693 | 0.0410247 | 0.2447469 | 0.3390737 | 0.0761824 | 0.1164149 | 0.06609228 | 0.1767618 |  |  |  |  | TRUE | 2.057013 | 0.8005956 | 0.5252455 | 0.5217059 | 0.731361 | 0.4146324 | 0 | #REF! | 0 | 0
Muscovite/Orthoclase | 5.077362 | 4.157116 | 2.903571 | 2.854756 | 10.06647 | 7.415509 | 5.835092 | 4.813178 | 3.146004 | 6.757108 |  |  |  |  | TRUE | 0.6013332 | 0.379717 | 0.5972304 | 0.4524079 | 0.5777722 | 0.5616403 | 0 | #REF! | 0 | 0
Garnet | 4.374163 | 3.974034 | 4.47616 | 5.865745 | 4.594671 | 5.166734 | 6.335698 | 7.48658 | 5.177191 | 6.093227 |  |  |  |  | FALSE | #N/A | #N/A | #N/A | #N/A | #N/A | #N/A | #N/A | #N/A | #N/A | #N/A
Hematite | 1.188474 | 0.9147499 | 1.104344 | 0.3688977 | 0.8473532 | 0.8985452 | 0.6681241 | 0.756554 | 0.6874999 | 0.7804683 |  |  |  |  | FALSE | #N/A | #N/A | #N/A | #N/A | #N/A | #N/A | #N/A | #N/A | #N/A | #N/A
Iron-Oxides_CoCu | 0.04112019 | 0.0131328 | 0.02622731 | 0.05424108 | 0.04395492 | 0.009972172 | 0.01916157 | 0.0708017 | 0.04112243 | 0.03961504 |  |  |  |  | FALSE | #N/A | #N/A | #N/A | #N/A | #N/A | #N/A | #N/A | #N/A | #N/A | #N/A
Iron-Oxides_Co | 0.004011726 | 0.005556184 | 0.0139879 | 0.01195637 | 0.00488388 | 0.009972172 | 0.006146163 | 0.03250644 | 0.01136068 | 0.01506631 |  |  |  |  | FALSE | #N/A | #N/A | #N/A | #N/A | #N/A | #N/A | #N/A | #N/A | #N/A | #N/A
Iron-Oxides_Cu | 0.3440055 | 0.4015605 | 0.4539072 | 0.2922019 | 0.5982753 | 0.222012 | 0.2610312 | 0.303245 | 0.3530009 | 0.3431019 |  |  |  |  | FALSE | #N/A | #N/A | #N/A | #N/A | #N/A | #N/A | #N/A | #N/A | #N/A | #N/A
Iron-Oxides | 2.057013 | 0.8005956 | 0.5252455 | 0.5217059 | 0.731361 | 0.4146324 | 0.788155 | 0.6585894 | 0.6492298 | 0.6630589 |  |  |  |  | FALSE | #N/A | #N/A | #N/A | #N/A | #N/A | #N/A | #N/A | #N/A | #N/A | #N/A
Dolomite | 0.6013332 | 0.379717 | 0.5972304 | 0.4524079 | 0.5777722 | 0.5616403 | 0.2609015 | 0.265311 | 0.4954703 | 0.3904771 |  |  |  |  | FALSE | #N/A | #N/A | #N/A | #N/A | #N/A | #N/A | #N/A | #N/A | #N/A | #N/A
apatite | 0.04820505 | 0.02040349 | 0.004112574 | 0.008350199 | 0.007491688 | 0.02442142 | 0.01626789 | 0.01161208 | 0.0109321 | 0.01433757
Calcite | 0.005641017 | 0.01678768 | 0.003039728 | 0.0005964428 | 0.01123753 | 0.04964795 | 0.006470184 |  | 0.003309092 | 0.01362631
Gypsum | 0.002176172 | 0.001753581 | 0.003186865 | 0.003796545 |  | 0.0004555312 | 0.007060243 | 0.002318888 | 0.003306093 | 0.002697549
Rutile | 0.8856075 | 0.409566 | 0.2954283 | 0.2723609 | 0.5359598 | 0.3979461 | 0.3886203 | 0.3882877 | 0.3321698 | 0.4234233
Clay-Cu | 0.1082409 | 0.03865503 | 0.03859868 | 0.0668082 | 0.06109458 | 0.04042344 | 0.08069823 | 0.1074754 | 0.05844846 | 0.07728655
Clay | 0.706518 | 0.423223 | 0.323028 | 0.390692 | 0.3509943 | 0.4032045 | 0.3893025 | 0.5076684 | 0.3948431 | 0.4213939
Quartz | 80.62316 | 85.37935 | 85.15237 | 82.85835 | 77.94367 | 81.30994 | 81.25191 | 78.38216 | 83.63431 | 79.59539
Autres silicates | 1.787186 | 1.267267 | 1.295253 | 1.33634 | 1.940283 | 1.610164 | 1.787967 | 1.733789 | 1.345965 | 1.771179
Total | 100 | 100 | 100 | 100 | 100 | 100 | 100 | 100 | 100 | 100
Menu
Mineral Abundance

## Mineralogy Pivot Table
Colonne1 | Colonne8 | Colonne7 | Colonne6 | Date | Week | Circuit | Stream | Produit | Fraction | Mineral | wt%
[8 empty] | M Feed | - 38 µm | Heterogenite_Cu-Fe | 0.05695894 |  | 526344 | 4210816 | 16776960 | 9408358 | 1814798 | 65280 | 6604955 | 3298242 | 7566758 | 252903 | 16733552 | 2521204 | 33023 | 8743168 | 16273456 | 15111700 | 6601973 | 855551 | 923848 | 3384304 | 16711680 | 16711935 | 4210688 | 13115034 | 13106992 | 2934984 | 65535
[8 empty] | M Feed | - 38 µm | Heterogenite_Cu | 0.1277508 | Somme de wt% | Étiquettes de colonnes
[8 empty] | M Feed | - 38 µm | Heterogenite | 0.004882195 | Étiquettes de lignes | apatite | Autres silicates | Calcite | Chalcocite | Chlorite | Chlorite_Co | Chlorite_Cu | Clay | Clay-Cu | Dolomite | Garnet | Gypsum | Hematite | Heterogenite | Heterogenite_Cu | Heterogenite_Cu-Fe | Iron-Oxides | Iron-Oxides_Co | Iron-Oxides_CoCu | Iron-Oxides_Cu | Malachite | Malachite_Co | Mn-Cu-Co-O | Muscovite/Orthoclase | Pseudomalachite | Quartz | Rutile | Total général
[8 empty] | M Feed | - 38 µm | Chalcocite | 0.005345814 | K Feed | 0.05979308 | 7.072203 | 0.06735566 | 0.06204254 | 2.131775 | 0.01549681 | 0.1902344 | 1.65117 | 0.2896917 | 1.665625 | 23.58368 | 0.009834662 | 3.170576 | 0.06424394 | 1.266072 | 0.274203 | 2.592738 | 0.05350866 | 0.1438904 | 1.384564 | 4.075579 | 0.5343372 | 0.7764179 | 28.13025 | 0.1362205 | 318.8877 | 1.710814 | 400
[8 empty] | M Feed | - 38 µm | Pseudomalachite | 0.0826567 | - 150 µm | 0.01626789 | 1.787967 | 0.006470184 | 0.01040618 | 0.5613404 | 0.00233295 | 0.04562076 | 0.3893025 | 0.08069823 | 0.2609015 | 6.335698 | 0.007060243 | 0.6681241 | 0.01818609 | 0.2578319 | 0.02581252 | 0.788155 | 0.006146163 | 0.01916157 | 0.2610312 | 0.7133642 | 0.1179436 | 0.0761824 | 5.835092 | 0.0683718 | 81.25191 | 0.3886203 | 100
[8 empty] | M Feed | - 38 µm | Malachite_Co | 0.1797707 | - 38 µm | 0.007491688 | 1.940283 | 0.01123753 | 0.007809601 | 0.5563477 | 0.007878712 | 0.058261 | 0.3509943 | 0.06109458 | 0.5777722 | 4.594671 |  | 0.8473532 | 0.02377436 | 0.2506214 | 0.04061453 | 0.731361 | 0.00488388 | 0.04395492 | 0.5982753 | 0.4140701 | 0.05164934 | 0.2447469 | 10.06647 | 0.02875039 | 77.94367 | 0.5359598 | 100
[8 empty] | M Feed | - 38 µm | Malachite | 0.9844246 | - 75 µm | 0.02442142 | 1.610164 | 0.04964795 | 0.02293996 | 0.4245353 | 0.001693388 | 0.03700993 | 0.4032045 | 0.04042344 | 0.5616403 | 5.166734 | 0.0004555312 | 0.8985452 | 0.00638734 | 0.1264693 | 0.04556302 | 0.4146324 | 0.009972172 | 0.009972172 | 0.222012 | 0.4003921 | 0.05569364 | 0.3390737 | 7.415509 | 0.005020746 | 81.30994 | 0.3979461 | 100
[8 empty] | M Feed | - 38 µm | Chlorite_Co | 0.002157249 | + 150 µm | 0.01161208 | 1.733789 |  | 0.0208868 | 0.5895521 | 0.003591756 | 0.04934274 | 0.5076684 | 0.1074754 | 0.265311 | 7.48658 | 0.002318888 | 0.756554 | 0.01589615 | 0.6311492 | 0.1622129 | 0.6585894 | 0.03250644 | 0.0708017 | 0.303245 | 2.547752 | 0.3090506 | 0.1164149 | 4.813178 | 0.03407757 | 78.38216 | 0.3882877 | 100
[8 empty] | M Feed | - 38 µm | Chlorite_Cu | 0.05636475 | M Feed | 0.08286626 | 5.686046 | 0.02606487 | 0.02878005 | 1.781168 | 0.01139605 | 0.2095898 | 1.843461 | 0.2523028 | 2.030688 | 18.6901 | 0.01091316 | 3.576466 | 0.07419929 | 1.074488 | 0.259366 | 3.90456 | 0.03551217 | 0.1347214 | 1.491675 | 5.599458 | 0.9653656 | 0.3088588 | 14.9928 | 1.054749 | 334.0132 | 1.862963 | 400.0018
[8 empty] | M Feed | - 38 µm | Chlorite | 0.5546401 | - 150 µm | 0.004112574 | 1.295253 | 0.003039728 | 0.003355116 | 0.2741496 | 0.002820673 | 0.03504166 | 0.323028 | 0.03859868 | 0.5972304 | 4.47616 | 0.003186865 | 1.104344 | 0.05135273 | 0.3149256 | 0.08029185 | 0.5252455 | 0.0139879 | 0.02622731 | 0.4539072 | 1.295002 | 0.2735426 | 0.1074693 | 2.903571 | 0.3463588 | 85.15237 | 0.2954283 | 100
[8 empty] | M Feed | - 38 µm | Mn-Cu-Co-O | 0.09083154 | - 38 µm | 0.05 | 1.787186 | 0.005641017 | 0.005345814 | 0.5546401 | 0.002157249 | 0.05636475 | 0.706518 | 0.1082409 | 0.6013332 | 4.374163 | 0.002176172 | 1.188474 | 0.004882195 | 0.1277508 | 0.05695894 | 2.057013 | 0.004011726 | 0.04112019 | 0.3440055 | 0.9844246 | 0.1797707 | 0.09083154 | 5.077362 | 0.0826567 | 80.62316 | 0.8856075 | 100.0018
[8 empty] | M Feed | - 38 µm | Muscovite/Orthoclase | 5.077362 | - 75 µm | 0.02040349 | 1.267267 | 0.01678768 | 0.004846174 | 0.5243589 | 0.001086458 | 0.04659761 | 0.423223 | 0.03865503 | 0.379717 | 3.974034 | 0.001753581 | 0.9147499 | 0.001639217 | 0.16761 | 0.06556869 | 0.8005956 | 0.005556184 | 0.0131328 | 0.4015605 | 0.6801226 | 0.1310992 | 0.0695333 | 4.157116 | 0.1040712 | 85.37935 | 0.409566 | 100
[8 empty] | M Feed | - 38 µm | Garnet | 4.374163 | + 150 µm | 0.008350199 | 1.33634 | 0.0005964428 | 0.01523295 | 0.4280192 | 0.00533167 | 0.07158579 | 0.390692 | 0.0668082 | 0.4524079 | 5.865745 | 0.003796545 | 0.3688977 | 0.01632515 | 0.464202 | 0.05654652 | 0.5217059 | 0.01195637 | 0.05424108 | 0.2922019 | 2.639909 | 0.3809531 | 0.0410247 | 2.854756 | 0.5216619 | 82.85835 | 0.2723609 | 100
[8 empty] | M Feed | - 38 µm | Hematite | 1.188474 | Total général | 0.1426593 | 12.75825 | 0.09342053 | 0.09082259 | 3.912943 | 0.02689286 | 0.3998242 | 3.494631 | 0.5419945 | 3.696314 | 42.27379 | 0.02074783 | 6.747042 | 0.1384432 | 2.34056 | 0.533569 | 6.497297 | 0.08902083 | 0.2786117 | 2.876239 | 9.675036 | 1.499703 | 1.085277 | 43.12305 | 1.190969 | 652.9009 | 3.573777 | 800.0018
[8 empty] | M Feed | - 38 µm | Iron-Oxides_CoCu | 0.04112019
[8 empty] | M Feed | - 38 µm | Iron-Oxides_Co | 0.004011726
[8 empty] | M Feed | - 38 µm | Iron-Oxides_Cu | 0.3440055
[8 empty] | M Feed | - 38 µm | Iron-Oxides | 2.057013
[8 empty] | M Feed | - 38 µm | Dolomite | 0.6013332
[8 empty] | M Feed | - 38 µm | apatite | 0.05
[8 empty] | M Feed | - 38 µm | Calcite | 0.005641017
[8 empty] | M Feed | - 38 µm | Gypsum | 0.002176172
[8 empty] | M Feed | - 38 µm | Rutile | 0.8856075
[8 empty] | M Feed | - 38 µm | Clay-Cu | 0.1082409
[8 empty] | M Feed | - 38 µm | Clay | 0.706518
[8 empty] | M Feed | - 38 µm | Quartz | 80.62316
[8 empty] | M Feed | - 38 µm | Autres silicates | 1.787186
[8 empty] | M Feed | - 75 µm | Heterogenite_Cu-Fe | 0.06556869
[8 empty] | M Feed | - 75 µm | Heterogenite_Cu | 0.16761
[8 empty] | M Feed | - 75 µm | Heterogenite | 0.001639217
[8 empty] | M Feed | - 75 µm | Chalcocite | 0.004846174
[8 empty] | M Feed | - 75 µm | Pseudomalachite | 0.1040712
[8 empty] | M Feed | - 75 µm | Malachite_Co | 0.1310992
[8 empty] | M Feed | - 75 µm | Malachite | 0.6801226
[8 empty] | M Feed | - 75 µm | Chlorite_Co | 0.001086458
[8 empty] | M Feed | - 75 µm | Chlorite_Cu | 0.04659761
[8 empty] | M Feed | - 75 µm | Chlorite | 0.5243589
[8 empty] | M Feed | - 75 µm | Mn-Cu-Co-O | 0.0695333
[8 empty] | M Feed | - 75 µm | Muscovite/Orthoclase | 4.157116
[8 empty] | M Feed | - 75 µm | Garnet | 3.974034
[8 empty] | M Feed | - 75 µm | Hematite | 0.9147499
[8 empty] | M Feed | - 75 µm | Iron-Oxides_CoCu | 0.0131328
[8 empty] | M Feed | - 75 µm | Iron-Oxides_Co | 0.005556184
[8 empty] | M Feed | - 75 µm | Iron-Oxides_Cu | 0.4015605
[8 empty] | M Feed | - 75 µm | Iron-Oxides | 0.8005956
[8 empty] | M Feed | - 75 µm | Dolomite | 0.379717
[8 empty] | M Feed | - 75 µm | apatite | 0.02040349
[8 empty] | M Feed | - 75 µm | Calcite | 0.01678768
[8 empty] | M Feed | - 75 µm | Gypsum | 0.001753581
[8 empty] | M Feed | - 75 µm | Rutile | 0.409566
[8 empty] | M Feed | - 75 µm | Clay-Cu | 0.03865503
[8 empty] | M Feed | - 75 µm | Clay | 0.423223
[8 empty] | M Feed | - 75 µm | Quartz | 85.37935
[8 empty] | M Feed | - 75 µm | Autres silicates | 1.267267
[8 empty] | M Feed | - 150 µm | Heterogenite_Cu-Fe | 0.08029185
[8 empty] | M Feed | - 150 µm | Heterogenite_Cu | 0.3149256
[8 empty] | M Feed | - 150 µm | Heterogenite | 0.05135273
[8 empty] | M Feed | - 150 µm | Chalcocite | 0.003355116
[8 empty] | M Feed | - 150 µm | Pseudomalachite | 0.3463588
[8 empty] | M Feed | - 150 µm | Malachite_Co | 0.2735426
[8 empty] | M Feed | - 150 µm | Malachite | 1.295002
[8 empty] | M Feed | - 150 µm | Chlorite_Co | 0.002820673
[8 empty] | M Feed | - 150 µm | Chlorite_Cu | 0.03504166
[8 empty] | M Feed | - 150 µm | Chlorite | 0.2741496
[8 empty] | M Feed | - 150 µm | Mn-Cu-Co-O | 0.1074693
[8 empty] | M Feed | - 150 µm | Muscovite/Orthoclase | 2.903571
[8 empty] | M Feed | - 150 µm | Garnet | 4.47616
[8 empty] | M Feed | - 150 µm | Hematite | 1.104344
[8 empty] | M Feed | - 150 µm | Iron-Oxides_CoCu | 0.02622731
[8 empty] | M Feed | - 150 µm | Iron-Oxides_Co | 0.0139879
[8 empty] | M Feed | - 150 µm | Iron-Oxides_Cu | 0.4539072
[8 empty] | M Feed | - 150 µm | Iron-Oxides | 0.5252455
[8 empty] | M Feed | - 150 µm | Dolomite | 0.5972304
[8 empty] | M Feed | - 150 µm | apatite | 0.004112574
[8 empty] | M Feed | - 150 µm | Calcite | 0.003039728
[8 empty] | M Feed | - 150 µm | Gypsum | 0.003186865
[8 empty] | M Feed | - 150 µm | Rutile | 0.2954283
[8 empty] | M Feed | - 150 µm | Clay-Cu | 0.03859868
[8 empty] | M Feed | - 150 µm | Clay | 0.323028
[8 empty] | M Feed | - 150 µm | Quartz | 85.15237
[8 empty] | M Feed | - 150 µm | Autres silicates | 1.295253
[8 empty] | M Feed | + 150 µm | Heterogenite_Cu-Fe | 0.05654652
[8 empty] | M Feed | + 150 µm | Heterogenite_Cu | 0.464202
[8 empty] | M Feed | + 150 µm | Heterogenite | 0.01632515
[8 empty] | M Feed | + 150 µm | Chalcocite | 0.01523295
[8 empty] | M Feed | + 150 µm | Pseudomalachite | 0.5216619
[8 empty] | M Feed | + 150 µm | Malachite_Co | 0.3809531
[8 empty] | M Feed | + 150 µm | Malachite | 2.639909
[8 empty] | M Feed | + 150 µm | Chlorite_Co | 0.00533167
[8 empty] | M Feed | + 150 µm | Chlorite_Cu | 0.07158579
[8 empty] | M Feed | + 150 µm | Chlorite | 0.4280192
[8 empty] | M Feed | + 150 µm | Mn-Cu-Co-O | 0.0410247
[8 empty] | M Feed | + 150 µm | Muscovite/Orthoclase | 2.854756
[8 empty] | M Feed | + 150 µm | Garnet | 5.865745
[8 empty] | M Feed | + 150 µm | Hematite | 0.3688977
[8 empty] | M Feed | + 150 µm | Iron-Oxides_CoCu | 0.05424108
[8 empty] | M Feed | + 150 µm | Iron-Oxides_Co | 0.01195637
[8 empty] | M Feed | + 150 µm | Iron-Oxides_Cu | 0.2922019
[8 empty] | M Feed | + 150 µm | Iron-Oxides | 0.5217059
[8 empty] | M Feed | + 150 µm | Dolomite | 0.4524079
[8 empty] | M Feed | + 150 µm | apatite | 0.008350199
[8 empty] | M Feed | + 150 µm | Calcite | 0.0005964428
[8 empty] | M Feed | + 150 µm | Gypsum | 0.003796545
[8 empty] | M Feed | + 150 µm | Rutile | 0.2723609
[8 empty] | M Feed | + 150 µm | Clay-Cu | 0.0668082
[8 empty] | M Feed | + 150 µm | Clay | 0.390692
[8 empty] | M Feed | + 150 µm | Quartz | 82.85835
[8 empty] | M Feed | + 150 µm | Autres silicates | 1.33634
[8 empty] | K Feed | - 38 µm | Heterogenite_Cu-Fe | 0.04061453
[8 empty] | K Feed | - 38 µm | Heterogenite_Cu | 0.2506214
[8 empty] | K Feed | - 38 µm | Heterogenite | 0.02377436
[8 empty] | K Feed | - 38 µm | Chalcocite | 0.007809601
[8 empty] | K Feed | - 38 µm | Pseudomalachite | 0.02875039
[8 empty] | K Feed | - 38 µm | Malachite_Co | 0.05164934
[8 empty] | K Feed | - 38 µm | Malachite | 0.4140701
[8 empty] | K Feed | - 38 µm | Chlorite_Co | 0.007878712
[8 empty] | K Feed | - 38 µm | Chlorite_Cu | 0.058261
[8 empty] | K Feed | - 38 µm | Chlorite | 0.5563477
[8 empty] | K Feed | - 38 µm | Mn-Cu-Co-O | 0.2447469
[8 empty] | K Feed | - 38 µm | Muscovite/Orthoclase | 10.06647
[8 empty] | K Feed | - 38 µm | Garnet | 4.594671
[8 empty] | K Feed | - 38 µm | Hematite | 0.8473532
[8 empty] | K Feed | - 38 µm | Iron-Oxides_CoCu | 0.04395492
[8 empty] | K Feed | - 38 µm | Iron-Oxides_Co | 0.00488388
[8 empty] | K Feed | - 38 µm | Iron-Oxides_Cu | 0.5982753
[8 empty] | K Feed | - 38 µm | Iron-Oxides | 0.731361
[8 empty] | K Feed | - 38 µm | Dolomite | 0.5777722
[8 empty] | K Feed | - 38 µm | apatite | 0.007491688
[8 empty] | K Feed | - 38 µm | Calcite | 0.01123753
[8 empty] | K Feed | - 38 µm | Gypsum
[8 empty] | K Feed | - 38 µm | Rutile | 0.5359598
[8 empty] | K Feed | - 38 µm | Clay-Cu | 0.06109458
[8 empty] | K Feed | - 38 µm | Clay | 0.3509943
[8 empty] | K Feed | - 38 µm | Quartz | 77.94367
[8 empty] | K Feed | - 38 µm | Autres silicates | 1.940283
[8 empty] | K Feed | - 75 µm | Heterogenite_Cu-Fe | 0.04556302
[8 empty] | K Feed | - 75 µm | Heterogenite_Cu | 0.1264693
[8 empty] | K Feed | - 75 µm | Heterogenite | 0.00638734
[8 empty] | K Feed | - 75 µm | Chalcocite | 0.02293996
[8 empty] | K Feed | - 75 µm | Pseudomalachite | 0.005020746
[8 empty] | K Feed | - 75 µm | Malachite_Co | 0.05569364
[8 empty] | K Feed | - 75 µm | Malachite | 0.4003921
[8 empty] | K Feed | - 75 µm | Chlorite_Co | 0.001693388
[8 empty] | K Feed | - 75 µm | Chlorite_Cu | 0.03700993
[8 empty] | K Feed | - 75 µm | Chlorite | 0.4245353
[8 empty] | K Feed | - 75 µm | Mn-Cu-Co-O | 0.3390737
[8 empty] | K Feed | - 75 µm | Muscovite/Orthoclase | 7.415509
[8 empty] | K Feed | - 75 µm | Garnet | 5.166734
[8 empty] | K Feed | - 75 µm | Hematite | 0.8985452
[8 empty] | K Feed | - 75 µm | Iron-Oxides_CoCu | 0.009972172
[8 empty] | K Feed | - 75 µm | Iron-Oxides_Co | 0.009972172
[8 empty] | K Feed | - 75 µm | Iron-Oxides_Cu | 0.222012
[8 empty] | K Feed | - 75 µm | Iron-Oxides | 0.4146324
[8 empty] | K Feed | - 75 µm | Dolomite | 0.5616403
[8 empty] | K Feed | - 75 µm | apatite | 0.02442142
[8 empty] | K Feed | - 75 µm | Calcite | 0.04964795
[8 empty] | K Feed | - 75 µm | Gypsum | 0.0004555312
[8 empty] | K Feed | - 75 µm | Rutile | 0.3979461
[8 empty] | K Feed | - 75 µm | Clay-Cu | 0.04042344
[8 empty] | K Feed | - 75 µm | Clay | 0.4032045
[8 empty] | K Feed | - 75 µm | Quartz | 81.30994
[8 empty] | K Feed | - 75 µm | Autres silicates | 1.610164
[8 empty] | K Feed | - 150 µm | Heterogenite_Cu-Fe | 0.02581252
[8 empty] | K Feed | - 150 µm | Heterogenite_Cu | 0.2578319
[8 empty] | K Feed | - 150 µm | Heterogenite | 0.01818609
[8 empty] | K Feed | - 150 µm | Chalcocite | 0.01040618
[8 empty] | K Feed | - 150 µm | Pseudomalachite | 0.0683718
[8 empty] | K Feed | - 150 µm | Malachite_Co | 0.1179436
[8 empty] | K Feed | - 150 µm | Malachite | 0.7133642
[8 empty] | K Feed | - 150 µm | Chlorite_Co | 0.00233295
[8 empty] | K Feed | - 150 µm | Chlorite_Cu | 0.04562076
[8 empty] | K Feed | - 150 µm | Chlorite | 0.5613404
[8 empty] | K Feed | - 150 µm | Mn-Cu-Co-O | 0.0761824
[8 empty] | K Feed | - 150 µm | Muscovite/Orthoclase | 5.835092
[8 empty] | K Feed | - 150 µm | Garnet | 6.335698
[8 empty] | K Feed | - 150 µm | Hematite | 0.6681241
[8 empty] | K Feed | - 150 µm | Iron-Oxides_CoCu | 0.01916157
[8 empty] | K Feed | - 150 µm | Iron-Oxides_Co | 0.006146163
[8 empty] | K Feed | - 150 µm | Iron-Oxides_Cu | 0.2610312
[8 empty] | K Feed | - 150 µm | Iron-Oxides | 0.788155
[8 empty] | K Feed | - 150 µm | Dolomite | 0.2609015
[8 empty] | K Feed | - 150 µm | apatite | 0.01626789
[8 empty] | K Feed | - 150 µm | Calcite | 0.006470184
[8 empty] | K Feed | - 150 µm | Gypsum | 0.007060243
[8 empty] | K Feed | - 150 µm | Rutile | 0.3886203
[8 empty] | K Feed | - 150 µm | Clay-Cu | 0.08069823
[8 empty] | K Feed | - 150 µm | Clay | 0.3893025
[8 empty] | K Feed | - 150 µm | Quartz | 81.25191
[8 empty] | K Feed | - 150 µm | Autres silicates | 1.787967
[8 empty] | K Feed | + 150 µm | Heterogenite_Cu-Fe | 0.1622129
[8 empty] | K Feed | + 150 µm | Heterogenite_Cu | 0.6311492
[8 empty] | K Feed | + 150 µm | Heterogenite | 0.01589615
[8 empty] | K Feed | + 150 µm | Chalcocite | 0.0208868
[8 empty] | K Feed | + 150 µm | Pseudomalachite | 0.03407757
[8 empty] | K Feed | + 150 µm | Malachite_Co | 0.3090506
[8 empty] | K Feed | + 150 µm | Malachite | 2.547752
[8 empty] | K Feed | + 150 µm | Chlorite_Co | 0.003591756
[8 empty] | K Feed | + 150 µm | Chlorite_Cu | 0.04934274
[8 empty] | K Feed | + 150 µm | Chlorite | 0.5895521
[8 empty] | K Feed | + 150 µm | Mn-Cu-Co-O | 0.1164149
[8 empty] | K Feed | + 150 µm | Muscovite/Orthoclase | 4.813178
[8 empty] | K Feed | + 150 µm | Garnet | 7.48658
[8 empty] | K Feed | + 150 µm | Hematite | 0.756554
[8 empty] | K Feed | + 150 µm | Iron-Oxides_CoCu | 0.0708017
[8 empty] | K Feed | + 150 µm | Iron-Oxides_Co | 0.03250644
[8 empty] | K Feed | + 150 µm | Iron-Oxides_Cu | 0.303245
[8 empty] | K Feed | + 150 µm | Iron-Oxides | 0.6585894
[8 empty] | K Feed | + 150 µm | Dolomite | 0.265311
[8 empty] | K Feed | + 150 µm | apatite | 0.01161208
[8 empty] | K Feed | + 150 µm | Calcite
[8 empty] | K Feed | + 150 µm | Gypsum | 0.002318888
[8 empty] | K Feed | + 150 µm | Rutile | 0.3882877
[8 empty] | K Feed | + 150 µm | Clay-Cu | 0.1074754
[8 empty] | K Feed | + 150 µm | Clay | 0.5076684
[8 empty] | K Feed | + 150 µm | Quartz | 78.38216
[8 empty] | K Feed | + 150 µm | Autres silicates | 1.733789

## Mineral abundance-Graphic
Menu
Mineralogy Interactive Graphic
Chronologie : fonctionne dans Excel 2013 ou version ultérieure. Ne pas déplacer ou redimensionner.
Cette forme représente un segment. Les segments sont pris en charge dans Excel 2010 ou version ultérieure.En revanche, si la forme a été modifiée dans une version précédente d’Excel, ou si le classeur a été enregistré dans Excel 2003 ou une version précédente, vous ne pouvez pas utiliser le segment.
Cette forme représente un segment. Les segments sont pris en charge dans Excel 2010 ou version ultérieure.En revanche, si la forme a été modifiée dans une version précédente d’Excel, ou si le classeur a été enregistré dans Excel 2003 ou une version précédente, vous ne pouvez pas utiliser le segment.
Cette forme représente un segment. Les segments sont pris en charge dans Excel 2010 ou version ultérieure.En revanche, si la forme a été modifiée dans une version précédente d’Excel, ou si le classeur a été enregistré dans Excel 2003 ou une version précédente, vous ne pouvez pas utiliser le segment.
Cette forme représente un segment. Les segments sont pris en charge dans Excel 2010 ou version ultérieure.En revanche, si la forme a été modifiée dans une version précédente d’Excel, ou si le classeur a été enregistré dans Excel 2003 ou une version précédente, vous ne pouvez pas utiliser le segment.
Cette forme représente un segment. Les segments sont pris en charge dans Excel 2010 ou version ultérieure.En revanche, si la forme a été modifiée dans une version précédente d’Excel, ou si le classeur a été enregistré dans Excel 2003 ou une version précédente, vous ne pouvez pas utiliser le segment.
Cette forme représente un segment. Les segments sont pris en charge dans Excel 2010 ou version ultérieure.En revanche, si la forme a été modifiée dans une version précédente d’Excel, ou si le classeur a été enregistré dans Excel 2003 ou une version précédente, vous ne pouvez pas utiliser le segment.
Cette forme représente un segment. Les segments sont pris en charge dans Excel 2010 ou version ultérieure.En revanche, si la forme a été modifiée dans une version précédente d’Excel, ou si le classeur a été enregistré dans Excel 2003 ou une version précédente, vous ne pouvez pas utiliser le segment.
Application des couleurs sur le graphique