## Calcul
Product or component |  | Project
Date |  | Author
[5 empty] | Ferreux | NonFerreux | Plastique | Textile
Notes and conclusions
Production
Materials, treatments, transport and extra energy
Material or process | Amount | Measure unit | Indicator | Result
ABS
LDPE
Or (moyenne)
Total [mPt] |  |  |  | 0
Use
Transport, energy and possible auxiliary materials
Process | Amount | Measure unit | Indicator | Result
Total [mPt] |  |  |  | 0
Disposal
Disposal processes for each material type
Material and type of processing | Amount | Measure unit | Indicator | Result
Total [mPt] |  |  |  | 0
Total [mPt] (all phases) |  |  |  | 0

## Ferreux
Production de materiaux ferreux (en millipoints per kg)
Indicator
Fonte | 188
Acier de refont | 197
Acier faiblement allié (convertisseur) | 441
Acier faiblement allié (moyen) | 331
Acier non allié (convertisseur) | 228
Acier électrique non allié ou faiblement allié | 63
Ferrochrome | 1437
Acier Inox Electro 18/8 (secondaire) | 1059
Acier Inox 18/8 (convertisseur, primaire) | 1130
Acier Inox 18/8 (moyenne) | 1134
Ferronickel (primaire) | 1932

## NonFerreux
Production de materiaux non-ferreux (in millipoints per kg)
| Indicator | Unité
Aluminium (moyenne) | 777 | KG
Aluminium primaire | 1096 | KG
Aluminium secondaire, recyclé à partir de nouveux rebuts | 73 | KG
Aluminium secondaire, recyclé à partir de vieux rebuts | 153 | KG
Aluminium, primaire, alliage EN AW 5754 (AlMg3) - valeur sous estimé) | 518 | KG
Bronze | 6953 | KG
Gallium de qualité semi-conducteur | 17800 | KG
Cuivre | 3450 | KG
Cuivre (primaire) | 3225 | KG
Cuivre (secondaire) | 577 | KG
Lithium | 1959 | KG
Laiton | 2648 | KG
Laiton sans cadmium | 2364 | KG
Étain (brasage tendre) | 63668 | KG
Étain (primaire) | 71990 | KG
Chrome (primaire) | 4090 | KG
Cobalt | 1069 | KG
Mercure (liquide) | 1163840 | KG
Plomb (moyenne) | 200 | KG
Plomb (primaire) | 552 | KG
Plomb (secondaire) | 77 | KG
Magnesium (alliage AZ91) | 3446 | KG
Magnesium (alliage AZ91, moulé sous pression) | 6904 | KG
Magnesium | 3695 | KG
Manganèse (primaire) | 8609 | KG
Molybdène (primaire) | 34854 | KG
Nickel | 4196 | KG
Palladium (secondaire) | 69631 | KG
Palladium (3% secondaire) | 7676820 | KG
Platine (5% secondaire) | 13787400 | KG
Platine (secondaire) | 69618 | KG
Rhodium (15% secondaire) | 12733400 | KG
Rhodium (secondaire) | 70173 | KG
Plaque zinc-titane | 772 | KG
Argent (moyenne) | 47376 | KG
Argent (recyclage de débris) | 993 | KG
Zinc | 651 | KG
Or (moyenne) | 9510160 | KG

## Feuil4
Processing of metals (in millipoints)
Indicator
Émaillage | 897 | m^2 | A REVOIR
Forage | 367
Forage conventionnel | 345
Frisage | 366
Frisage (finition) | 501
Moulage à la cire perdue, machine | 167
Moulage par coulée (sable, basse pression) | 77
Tournage | 423
Tournage (finition) | 475
Tournage (dégrossissage) | 371
Tournage conventionnel | 354
Tournage conventionnel (finition) | 362
Tournage conventionnel (dégrossisage) | 347
Trempage | 4

## Plastique
Production of plastic granulate (in millipoints per kg)
Indicator
ABS | 448
ABS recyclé | 79
EVA | 293
Résine Phénolique | 505
Résine mélamine-formaldéhyde | 500
Polyamide 6 | 738
Polyamide 6.6 | 694
Polyamide renforcé à la fibre de verre 6 | 609
Polyamide renforcé à la fibre de verre 6.6 | 596
Polycarbonate | 654
Polycarbonate recyclé | 77
HDPE | 268
HDPE (recyclé) | 74
LDPE | 276
LDPE (lineaire) | 263
LDPE (film emballage) | 336
LDPE (recyclé) | 73
PET | 326
PET (pour bouteilles) | 348
PET (recyclé) | 80
Polymèthyl mètacrylate (PMMA, granulés) | 659
PMMA (Plaque) | 748
PP | 268
PP recyclé | 73
Polystyrène expansé | 374
Polystyren résistant aux chocs (HIPS) | 379
Polystyrène extrudé moyenne | 762
Polystyrène extrudé soufflé CO2 | 415
Polystyrène extrudé soufflé HFC-134a | 1700
Polystyrène extrudé soufflé HFC-152a | 518
PS application générale | 377
PTFE (teflon) | 16216
Polyurèthane (mousse flexible) | 479
Polyurèthane (mousse rigide) | 452
PVC (moyen) | 217
PVC (recyclé) | 69
PVDC (polyvinylidene chloride) | 460
Styrène acrylonitrile (SAN) | 419
Plastique recyclé (agglomerat plastique domestique) | 105
Plastique recyclé (agglomerat plastique industriels) | 58
Plastique recyclé (produit à broyer de mélange domest) | 104
Plastique recyclé (produit à broyer de mélange indus) | 57
Plastique recyclé (regranulat domestique) | 87
Plastique recyclé (regranulat industriel) | 66
Bioplastique (amidon modifié) | 268
PLA | 332
Époxy avec fibres carbone) | 863
Époxy avec fibres polyamide (kevlar) | 819
Fibres de carbone | 799
Fibres de lin | 385
Fibres de verre | 273
Fibres polyester | 697
Polyester avec fibres verre | 460
PP Avec fibres de verre | 347
PP avec fibres de carbone | 590
PP avec fibres naturelles (Lin) | 370
Résine de phénol-formaldéhyde (PF) | 505
Résine Époxy | 711
Résine mélamine-formaldéhyde | 500
Resine polyester | 664
Caoutchouc naturel | 595
Ethylene-propylene-diene monomere vulcanisé | 359
Latex | 237
Latex synthétique | 354
Polybutadiène | 432
SBR | 455
Silicone | 282