## Table 1
B 212 V10 NA
Fiche Technique Mise à jour 2015
Diamètre minimum rouleau 50 mm
Largeur maximale de production 3 000 mm
Jonction par fusion type : Z
CARACTERISTIQUES
| Antistaticité permanente |  |  |  |  | NON
| Résistance à la température en °C |  | - 10 minimal |  |  | + 60 maximal
| Approbation alimentaire |  |  |  |  | OUI
| Influence humidité |  |  |  |  | NON
| Epaisseur totale |  | 2.5 |  |  | mm
| Traction pour allongement |  | 12 |  |  | N/mm
| Traction maximale admissible |  | 24 |  |  | N/mm
| Poids |  | 2.9 |  |  | kg/m²
| Dureté |  | 65 |  |  | ShoreA
COEFFICIENT DE FRICTION COTE TAMBOUR
| Tôle acier | Laminé plast/bois |  | Tambour acier |  |  |  | Tambour caoutchouté
| 0.2 | 0.25 |  | 0.2 |  |  |  | 0.3
COMPOSITION
| Surface Côté transport |  | Matière |  | PVC
|  |  | Epaisseur |  | 1 mm
|  |  | Impression |  | Lisse
|  |  | Couleur |  | Blanc
| Surface côté textile |  | Matière |  | TPU
|  |  | Nombre de plis |  | 2
|  |  | Couleur |  | Blanc
APPLICATION
Bande adaptée au travail en auge. Bonne capacité à absorber les chocs. Transport de pâte sèche.

## Résultats voulus
| Résistance à la température en °C |  | Influence humidité | Epaisseur totale | Traction pour allongement | Traction maximale admissible | Poids | Dureté
B 212 V10 NA | - 10 minimal | + 60 maximal | NON | 2.5 | 12 | 24 | 2.9 | 65