## Table 1
B 210 U20 VERT
Fiche Technique Mise à jour 2015
| Diamètre minimum rouleau | [5 empty] | 100 mm
| Largeur maximale de production | [5 empty] | 2 000 mm
| Jonction par fusion type : | [5 empty] | Z
CARACTERISTIQUES
| Antistaticité permanente | [5 empty] | OUI
| Résistance à la température en °C |  | -10 | minimal |  |  | + 90 maximal
| Approbation alimentaire | [5 empty] | NON
| Influence humidité | [5 empty] | NON
| Epaisseur totale |  |  | 4 |  |  | mm
| Traction pour allongement |  |  | 10 |  |  | N/mm
| Traction maximale admissible |  |  | 20 |  |  | daN/cm
| Poids |  |  | 5.1 |  |  | kg/m²
| Dureté Shore |  |  | 80 |  |  | ShoreA
COEFFICIENT DE FRICTION COTE TAMBOUR
| Tôle acier | Laminé plast/bois |  |  | Tambour acier |  |  | Tambour caoutchouté
| 0.2 | 0.25 |  |  | 0.2 |  |  | 0.3
COMPOSITION
| Surface Côté transport |  | Matière |  |  | PU (polyuréthane)
|  |  | Epaisseur |  |  | 2 mm
|  |  | Impression |  |  | Lisse
|  |  | Couleur |  |  | Vert foncé Mat
| Surface côté textile |  | Matière |  |  | Structure en polyester
|  |  | Nombre de plis |  |  | 2
|  |  | Couleur |  |  | Blanc
APPLICATION
Polyuréthane avec excellente résistance aux gras et huiles végétales, animales et minérales, produits. Résistance élevée à l’abrasion.