## Table 1
B 212 U5 TR VERT
Fiche Technique Mise à jour 2015
| Diamètre minimum rouleau |  | 50 |  |  | mm
| Largeur maximale de production |  | 2000 |  |  | mm
| Jonction par fusion type : |  | Z
CARACTERISTIQUES
| Antistaticité permanente |  |  |  |  | OUI
| Température en °C de produit en contact |  | - 40 minimal |  |  |  | +90 maximal
| Température en °C ambiante |  | - 25 minimal |  |  |  | +60 maximal
| Influence humidité |  |  |  |  | NON
| Epaisseur totale |  | 2.15 |  |  |  | mm
| Traction pour allongement |  | 9 |  |  |  | N/mm
| Traction maximale admissible |  | 15 |  |  |  | N/mm
| Charge rupture |  | 140 |  |  |  | N/mm
| Poids |  | 2.5 |  |  |  | kg/m²
| Dureté |  | 93 |  |  |  | ShoreA
COMPOSITION
| Surface Côté transport | Matière |  | PUR
|  | Impression |  | Mat
|  | Couleur |  | Vert - Bleu
| Surface côté textile | Matière |  | Polyester
|  | Nombre de plis |  | 2
APPLICATION
Manutention courante, accumulation, convoyeurs col de cygne, industrie du bois, plasturgie.
Très bonne tenue transversale.