## Table 1
B 212 V10 LIP NA
Fiche Technique Mise à jour 2015
| Diamètre minimum rouleau | 30 |  |  |  |  | mm
| Largeur maximale de production | 2050 |  |  |  |  | mm
| Jonction par fusion type : | Z
CARACTERISTIQUES
| Antistaticité permanente |  |  |  |  | NON
| Résistance à la température en °C | -10 | minimal |  |  |  | + 100 maximal
| Approbation alimentaire |  |  |  |  | OUI
| Epaisseur totale |  | 2.55 |  |  |  | mm
| Traction pour allongement |  | 10 |  |  |  | N/mm
| Traction maximale |  | 16 |  |  |  | N/mm
| Poids |  | 2 |  |  |  | kg/m²
| Dureté |  | 65 |  |  |  | Shore
COMPOSITION
| Surface Côté transport | Matière |  | PVC
|  | Epaisseur |  | 0.50 mm
|  | Impression |  | Petits picots grip
|  | Couleur |  | Blanc
| Surface côté textile | Matière |  | TPU
|  | Nombre de plis |  | 2
|  | Couleur |  | Blanc
APPLICATION
Industrie alimentaire, transport.