## Table 1
[5 empty] | B 28 |  | V10 RT BLEUE NA
Fiche Technique
Mise à jour 2015
Diamètre minimum rouleau |  |  |  |  | 40 |  | mm
Largeur maximale de production |  |  |  |  | 2050 |  | mm
Jonction par fusion type : | [6 empty] | Z
CARACTERISTIQUES Antistaticité permanente | [6 empty] | OUI
Résistance à la température en °C |  |  |  |  | -25 | minimal |  |  | + 90 maximal
Approbation alimentaire | [6 empty] | OUI
Influence humidité | [6 empty] | NON
Epaisseur totale | [5 empty] | 2.7 |  |  | mm
Traction pour allongement | [5 empty] | 10 |  |  | N/mm
Traction maximale admissible | [5 empty] | 16 |  |  | N/mm
Poids | [5 empty] | 2.9 |  |  | kg/m²
Dureté | [5 empty] | 45 |  |  | ShoreA
COEFFICIENT DE FRICTION COTE TAMBOUR
Tôle acier | Laminé plast/bois |  | Tambour acier |  |  |  |  | Tambour caoutchouté
0.2 | 0.25 |  | 0.2 |  |  |  |  | 0.3
COMPOSITION
Surface Côté transport |  | Matière |  | PVC
|  | Epaisseur |  | 0.7 mm
|  | Impression |  | RT
|  | Couleur |  | Bleue
Surface côté textile |  | Matière |  | PET
|  | Epaisseur |  | 2 X 0.5 mm
|  | Nombre de plis |  | 2
APPLICATION
* Résiste bien aux huiles et aux graisses animales, minérales et végétales. * Le revêtement supérieur résiste à de nombreux solvants, à l'exception des kétones (comme l'acétone), des aromates (comme le benzène, le toluène), des hydrocarbures chlorés (comme le trichloréthylène, le perchloréthylène), des esters (comme l'acétate d'éthyle) et des éthers. Aussi bonne résistance aux acides, aux sels et aux bases, à l'exception des oxydantstrès puissants (comme l'acide sulfurique et l'acide nitrique concentré). Bonne adhérence mécanique, transport incliné : industries du papier et carton, bois ...Industrie alimentaire. Les données de ce catalogue ont été déterminées en conditions ambiantes normales. Elles peuvent être modifiées sans avis préalable.