## MENU
Minéralogie
Mise à jour
Compilation
Mise à jour
Pivot
Toutes
les mises à jour

## G1450
| Number | Area % | Weight % | Grain Size (µm) | Grain Size Std Dev (µm) | Average Composition | Assigned Composition
Pyrite/Pyrrhotite | 48 | 0.2865769 | 0.5071139 | 7.958596 | 5.965172 | Fe 63.01; S 36.99; | Fe 63.01; S 36.99;
Chalcopyrite | 2 | 0.003838084 | 2.99 | 4.500013 | 2.121327 | Cu 34.61; Fe 33.14; S 30.53; O 1.43; Si 0.29; | Cu 34.61; Fe 33.14; S 30.53; O 1.43; Si 0.29;
Titanite | 79 | 0.3914846 | 0.4908734 | 6.875225 | 5.393604 | O 36.76; Ti 27.33; Ca 22.84; Si 12.08; Al 0.99; | O 36.76; Ti 27.33; Ca 22.84; Si 12.08; Al 0.99;
Orthoclase | 72 | 0.2622691 | 0.2371448 | 5.988742 | 4.510612 | O 37.96; Si 32.65; K 16.36; Al 12.31; Na 0.5; Mg 0.19; Ba 0.04; | O 37.96; Si 32.65; K 16.36; Al 12.31; Na 0.5; Mg 0.19; Ba 0.04;
Gypse_1 | 57 | 0.6665473 | 0.5438379 | 10.68765 | 9.516641 | O 41.43; Ca 36.71; S 21.86; | O 41.43; Ca 36.71; S 21.86;
Garnet | 76 | 0.1880661 | 0.2590608 | 4.740866 | 3.909728 | O 40.44; Si 32.26; Al 13.86; Fe 11.77; Ca 0.82; Mg 0.58; K 0.26; | O 40.44; Si 32.26; Al 13.86; Fe 11.77; Ca 0.82; Mg 0.58; K 0.26;
Magnetite | 46 | 0.3991607 | 0.7260752 | 9.757789 | 7.674551 | Fe 78.21; O 21.72; S 0.07; | Fe 78.21; O 21.72; S 0.07;
Dolomite | 26 | 0.3096054 | 0.3116592 | 9.709681 | 10.71314 | O 50.54; Ca 30.99; Mg 12.29; Fe 6.08; Mn 0.09; Al 0.01; | O 50.54; Ca 30.99; Mg 12.29; Fe 6.08; Mn 0.09; Al 0.01;
Ilmenite | 30 | 0.1330536 | 0.2255768 | 6.653859 | 4.742693 | Fe 39.87; Ti 32.38; O 27.75; | Fe 39.87; Ti 32.38; O 27.75;
Rutile | 28 | 0.1343329 | 0.2135117 | 7.303457 | 6.254715 | Ti 61.99; O 38.01; | Ti 61.99; O 38.01;
Sanidine | 439 | 1.000461 | 0.9187553 | 4.886305 | 3.523826 | O 41.56; Si 30.96; Al 15.23; Na 5.95; K 4.51; Ca 1; Fe 0.59; Mg 0.19; P 0; | O 41.56; Si 30.96; Al 15.23; Na 5.95; K 4.51; Ca 1; Fe 0.59; Mg 0.19; P 0;
Apatite | 26 | 0.12026 | 0.1342254 | 6.685345 | 5.870477 | Ca 47.25; O 36.78; P 15.97; | Ca 47.25; O 36.78; P 15.97;
Pumpellyite | 610 | 3.12548 | 3.642983 | 6.89551 | 6.210348 | O 39.36; Ca 19.8; Si 17.4; Al 13.77; Fe 9.66; | O 39.36; Ca 19.8; Si 17.4; Al 13.77; Fe 9.66;
Muscovite | 825 | 4.316565 | 7.363969 | 7.70153 | 6.817682 | O 41.26; Si 23.2; Al 19.89; K 11.59; Fe 3.28; Mg 0.67; Ba 0.06; Na 0.05; | O 41.26; Si 23.2; Al 19.89; K 11.59; Fe 3.28; Mg 0.67; Ba 0.06; Na 0.05;
Biotite | 910 | 4.417635 | 4.509352 | 7.020438 | 6.755749 | O 40.66; Si 19.25; Al 13.38; Fe 11.39; K 9.36; Mg 5.95; Ca 0; Mn 0; | O 40.66; Si 19.25; Al 13.38; Fe 11.39; K 9.36; Mg 5.95; Ca 0; Mn 0;
Quartz | 1609 | 14.63717 | 13.70029 | 9.966185 | 7.98382 | Si 55.42; O 44.3; Al 0.14; Fe 0.06; Ca 0.05; Na 0.02; K 0.01; | Si 55.42; O 44.3; Al 0.14; Fe 0.06; Ca 0.05; Na 0.02; K 0.01;
Actinolite | 2247 | 14.06274 | 15.44745 | 8.418622 | 7.445018 | O 37.62; Si 21.25; Fe 17.04; Ca 11.85; Mg 6.46; Al 5.7; Ti 0.07; Mn 0; P 0; | O 37.62; Si 21.25; Fe 17.04; Ca 11.85; Mg 6.46; Al 5.7; Ti 0.07; Mn 0; P 0;
Pyroxene | 808 | 3.516964 | 4.099288 | 6.695257 | 7.141332 | O 37.32; Si 27.01; Mg 13.11; Fe 11.09; Ca 8.18; Al 3.23; K 0.06; Na 0; | O 37.32; Si 27.01; Mg 13.11; Fe 11.09; Ca 8.18; Al 3.23; K 0.06; Na 0;
Calcite | 371 | 2.671307 | 2.556934 | 7.955358 | 7.554313 | Ca 51.66; O 47.78; Fe 0.32; Mg 0.16; Mn 0.07; S 0.01; P 0.01; Ti 0; | Ca 51.66; O 47.78; Fe 0.32; Mg 0.16; Mn 0.07; S 0.01; P 0.01; Ti 0;
Chlorite | 1564 | 11.59101 | 12.282 | 9.302714 | 8.020099 | O 40.17; Fe 19.41; Si 14.11; Al 13.5; Mg 12.71; Ca 0.08; K 0.02; Mn 0; | O 40.17; Fe 19.41; Si 14.11; Al 13.5; Mg 12.71; Ca 0.08; K 0.02; Mn 0;
Zircon | 4 | 0.005117445 | 0.008495278 | 3.000009 | 0 | Zr 56.54; O 26.49; Si 16.97; | Zr 56.54; O 26.49; Si 16.97;
Unclassified | 1576 | 3.115245 | 0 | 4.399636 | 3.06936 | O 31.28; Si 30.98; Al 15.69; Fe 5.95; K 5.29; Ca 4.91; Na 3.1; Mg 1.76; Ti 0.37; P 0.17; S 0.15; Zr 0.12; Cu 0.05; Ce 0.03; Zn 0.03; Ni 0.02; As 0.02; Nd 0.02; Ba 0.01; Pb 0.01; Mn 0.01; Co 0.01; | O 31.28; Si 30.98; Al 15.69; Fe 5.95; K 5.29; Ca 4.91; Na 3.1; Mg 1.76; Ti 0.37; P 0.17; S 0.15; Zr 0.12; Cu 0.05; Ce 0.03; Zn 0.03; Ni 0.02; As 0.02; Nd 0.02; Ba 0.01; Pb 0.01; Mn 0.01; Co 0.01;
1- Copier les données de la colonne A et D et les placer dans la feuille "Mineralogie compilation" sous le format qui est indiqué dans cette feuille "Mineralogie Compilation"
2- Arrondir les chiffres à 2 décimales
3- Supprimer les cellules contenant la valeur zéro
J'ai utilisé des couleurs pour montrer le résultat attendu

## G1451
| Number | Area % | Weight % | Grain Size (µm) | Grain Size Std Dev (µm) | Average Composition | Assigned Composition
Pyrite/Pyrrhotite | 26 | 0.4065981 | 0.7339038 | 23.33159 | 14.06929 | Fe 65.99; S 34.01; | Fe 65.99; S 34.01;
Chalcopyrite | 3 | 0.004840453 | 0.00730695 | 7.238326 | 3.686477 | Cu 45.15; S 28.83; Fe 25.45; Si 0.46; O 0.11; | Cu 45.15; S 28.83; Fe 25.45; Si 0.46; O 0.11;
Quartz | 1265 | 23.55042 | 22.48436 | 24.07073 | 16.8739 | Si 55.54; O 44.26; Al 0.1; Fe 0.04; Ca 0.03; Na 0.02; K 0.01; | Si 55.54; O 44.26; Al 0.1; Fe 0.04; Ca 0.03; Na 0.02; K 0.01;
Calcite | 203 | 2.81553 | 2.748942 | 18.91927 | 16.82629 | Ca 52.38; O 47.14; Fe 0.21; Mg 0.18; Mn 0.07; S 0.01; P 0.01; Ti 0; | Ca 52.38; O 47.14; Fe 0.21; Mg 0.18; Mn 0.07; S 0.01; P 0.01; Ti 0;
Garnet | 133 | 0.1500541 | 0.2108378 | 4.593915 | 4.748599 | O 42.08; Si 31.95; Al 13.33; Fe 10.6; Ca 1.01; Mg 0.94; K 0.1; | O 42.08; Si 31.95; Al 13.33; Fe 10.6; Ca 1.01; Mg 0.94; K 0.1;
Titanite | 73 | 0.2640736 | 0.3377454 | 8.854401 | 9.017429 | O 36.94; Ti 27.51; Ca 22.06; Si 12.39; Al 1.1; | O 36.94; Ti 27.51; Ca 22.06; Si 12.39; Al 1.1;
Magnetite | 19 | 0.1839372 | 0.3412817 | 15.23404 | 13.42502 | Fe 77.17; O 22.8; S 0.02; Ti 0.01; | Fe 77.17; O 22.8; S 0.02; Ti 0.01;
Ilmenite | 27 | 0.1210113 | 0.2092683 | 12.11852 | 8.764134 | Fe 35.65; Ti 35.46; O 28.89; S 0; | Fe 35.65; Ti 35.46; O 28.89; S 0;
Gypse_1 | 21 | 0.3732527 | 0.3106355 | 25.40877 | 17.52305 | O 41.07; Ca 36.61; S 22.32; | O 41.07; Ca 36.61; S 22.32;
Kaolinite | 17 | 0.01398353 | 0.01309864 | 4.216676 | 2.397004 | O 46.19; Si 32.16; Al 19.5; K 1.09; Fe 0.5; Mg 0.31; Ca 0.25; | O 46.19; Si 32.16; Al 19.5; K 1.09; Fe 0.5; Mg 0.31; Ca 0.25;
Rutile | 27 | 0.07798508 | 0.1264329 | 9.011425 | 8.521729 | Ti 60.8; O 39.2; | Ti 60.8; O 39.2;
Apatite | 33 | 0.488348 | 0.5559715 | 19.25836 | 18.04104 | Ca 48.05; O 35.35; P 16.6; | Ca 48.05; O 35.35; P 16.6;
Orthoclase | 127 | 0.2737545 | 0.252486 | 6.539548 | 6.572556 | O 39.02; Si 32.21; K 15.69; Al 12.37; Na 0.54; Mg 0.09; Ba 0.05; Ca 0.03; | O 39.02; Si 32.21; K 15.69; Al 12.37; Na 0.54; Mg 0.09; Ba 0.05; Ca 0.03;
Muscovite | 407 | 1.52044 | 2.645773 | 9.470655 | 11.02748 | O 42.61; Si 22.48; Al 19.82; K 11.37; Fe 2.83; Mg 0.57; Ba 0.21; Na 0.12; | O 42.61; Si 22.48; Al 19.82; K 11.37; Fe 2.83; Mg 0.57; Ba 0.21; Na 0.12;
Actinolite | 1448 | 10.11332 | 11.33157 | 13.11485 | 14.28658 | O 38.77; Si 21.44; Fe 15.91; Ca 11.51; Mg 6.36; Al 5.87; Ti 0.13; Mn 0; P 0; | O 38.77; Si 21.44; Fe 15.91; Ca 11.51; Mg 6.36; Al 5.87; Ti 0.13; Mn 0; P 0;
Pumpellyite | 873 | 2.802622 | 3.332074 | 7.983217 | 8.921672 | O 39.66; Ca 19.19; Si 18.02; Al 13.63; Fe 9.5; P 0; | O 39.66; Ca 19.19; Si 18.02; Al 13.63; Fe 9.5; P 0;
Plagioclase | 2538 | 40.84052 | 38.2561 | 23.125 | 17.23446 | O 42.38; Si 32.68; Al 14.03; Na 8.4; Ca 2.28; Fe 0.14; Mg 0.05; K 0.04; P 0; | O 42.38; Si 32.68; Al 14.03; Na 8.4; Ca 2.28; Fe 0.14; Mg 0.05; K 0.04; P 0;
Chlorite | 843 | 8.371295 | 9.047946 | 16.46832 | 17.08423 | O 42.63; Fe 16.57; Si 14.75; Al 14.52; Mg 11.34; Ca 0.17; K 0.01; Mn 0; | O 42.63; Fe 16.57; Si 14.75; Al 14.52; Mg 11.34; Ca 0.17; K 0.01; Mn 0;
Sanidine | 1411 | 2.022234 | 1.894265 | 6.217162 | 5.654006 | O 41.93; Si 30.46; Al 15.48; Na 5.8; K 4.57; Ca 1.01; Fe 0.54; Mg 0.2; | O 41.93; Si 30.46; Al 15.48; Na 5.8; K 4.57; Ca 1.01; Fe 0.54; Mg 0.2;
Dolomite | 29 | 0.2963433 | 0.3042819 | 15.35118 | 14.94801 | O 51.24; Ca 31.25; Mg 12.48; Fe 4.94; Mn 0.06; Al 0.03; | O 51.24; Ca 31.25; Mg 12.48; Fe 4.94; Mn 0.06; Al 0.03;
Biotite | 616 | 2.367519 | 2.46506 | 8.982183 | 11.81679 | O 39.44; Si 19.18; Fe 12.81; Al 12.31; K 9.09; Mg 7.14; Ca 0.02; Mn 0; | O 39.44; Si 19.18; Fe 12.81; Al 12.31; K 9.09; Mg 7.14; Ca 0.02; Mn 0;
Zircon | 1 | 0.004302625 | 0.007285636 | 11.48971 | 0 | Zr 54.98; O 28.3; Si 16.71; | Zr 54.98; O 28.3; Si 16.71;
Pyroxene | 864 | 1.921122 | 2.284047 | 6.716215 | 9.238187 | O 40.92; Si 28.79; Mg 10.07; Ca 9.87; Fe 8.37; Al 1.89; K 0.08; Na 0.01; | O 40.92; Si 28.79; Mg 10.07; Ca 9.87; Fe 8.37; Al 1.89; K 0.08; Na 0.01;
Unclassified | 1066 | 0.9675528 | 0 | 4.6624 | 3.508027 | O 35.9; Si 30.87; Al 12; Ca 7.87; Fe 4.1; K 3.18; Na 3.06; Ti 1.21; Mg 0.86; S 0.38; P 0.35; Cu 0.08; Ba 0.06; Pb 0.02; Nd 0.01; Mn 0.01; Ni 0.01; As 0.01; Co 0.01; Ce 0.01; | O 35.9; Si 30.87; Al 12; Ca 7.87; Fe 4.1; K 3.18; Na 3.06; Ti 1.21; Mg 0.86; S 0.38; P 0.35; Cu 0.08; Ba 0.06; Pb 0.02; Nd 0.01; Mn 0.01; Ni 0.01; As 0.01; Co 0.01; Ce 0.01;

## G1452
| Number | Area % | Weight % | Grain Size (µm) | Grain Size Std Dev (µm) | Average Composition | Assigned Composition
Chalcopyrite | 3 | 0.008234293 | 0.01248004 | 14.80885 | 11.42639 | Cu 36.25; Fe 33.31; S 29.67; O 0.47; Si 0.3; | Cu 36.25; Fe 33.31; S 29.67; O 0.47; Si 0.3;
Pyrite/Pyrrhotite | 34 | 0.6299234 | 1.141567 | 39.70439 | 28.79218 | Fe 63.2; S 36.8; | Fe 63.2; S 36.8;
Magnetite | 48 | 0.2891152 | 0.5385846 | 18.52957 | 20.16329 | Fe 78.97; O 21; S 0.03; Ti 0; | Fe 78.97; O 21; S 0.03; Ti 0;
Kaolinite | 14 | 0.007319372 | 0.006883716 | 5.862237 | 2.229047 | O 47.15; Si 32.72; Al 17.5; Fe 0.92; K 0.74; Ca 0.61; Mg 0.37; | O 47.15; Si 32.72; Al 17.5; Fe 0.92; K 0.74; Ca 0.61; Mg 0.37;
Garnet | 203 | 0.1358658 | 0.1916685 | 6.154245 | 5.629676 | O 42.52; Si 30.83; Al 13.94; Fe 10.16; Mg 1.2; Ca 1.2; K 0.15; | O 42.52; Si 30.83; Al 13.94; Fe 10.16; Mg 1.2; Ca 1.2; K 0.15;
Titanite | 129 | 0.4112572 | 0.5281018 | 13.82053 | 16.47222 | O 36.27; Ti 26.76; Ca 23.4; Si 12.92; Al 0.65; | O 36.27; Ti 26.76; Ca 23.4; Si 12.92; Al 0.65;
Apatite | 44 | 0.3014666 | 0.3445895 | 19.41866 | 21.71142 | Ca 48.18; O 35.08; P 16.74; | Ca 48.18; O 35.08; P 16.74;
Ilmenite | 53 | 0.07822578 | 0.135821 | 11.61915 | 9.199417 | Fe 37.01; Ti 34.39; O 28.54; S 0.05; | Fe 37.01; Ti 34.39; O 28.54; S 0.05;
Rutile | 39 | 0.07273626 | 0.1183966 | 10.84414 | 12.29154 | Ti 62.86; O 37.14; | Ti 62.86; O 37.14;
Dolomite | 25 | 0.168803 | 0.1740207 | 20.59142 | 26.09266 | O 51.21; Ca 31.65; Mg 12.38; Fe 4.56; Mn 0.16; Al 0.04; | O 51.21; Ca 31.65; Mg 12.38; Fe 4.56; Mn 0.16; Al 0.04;
Gypse_1 | 37 | 0.4917703 | 0.4109131 | 33.12093 | 28.62531 | O 40.8; Ca 36.81; S 22.39; | O 40.8; Ca 36.81; S 22.39;
Calcite | 497 | 3.257578 | 3.193301 | 19.95028 | 23.02837 | Ca 51.94; O 47.54; Fe 0.26; Mg 0.17; Mn 0.07; S 0.01; P 0.01; Ti 0.01; | Ca 51.94; O 47.54; Fe 0.26; Mg 0.17; Mn 0.07; S 0.01; P 0.01; Ti 0.01;
Zircon | 1 | 0.0004574607 | 0.0007777275 | 5.000015 | 0 | Zr 47.1; O 36.13; Si 16.77; | Zr 47.1; O 36.13; Si 16.77;
Pumpellyite | 1747 | 2.913567 | 3.477881 | 10.6707 | 11.21751 | O 39.6; Si 18.8; Ca 18.61; Al 13.81; Fe 9.18; P 0; | O 39.6; Si 18.8; Ca 18.61; Al 13.81; Fe 9.18; P 0;
Muscovite | 747 | 0.8746649 | 1.528145 | 9.850088 | 8.694319 | O 42.22; Si 23.09; Al 19.74; K 11.23; Fe 2.72; Mg 0.54; Na 0.28; Ba 0.18; | O 42.22; Si 23.09; Al 19.74; K 11.23; Fe 2.72; Mg 0.54; Na 0.28; Ba 0.18;
Sanidine | 2668 | 2.519694 | 2.369719 | 8.877872 | 7.152213 | O 41.58; Si 30.51; Al 15.66; Na 5.78; K 4.49; Ca 1.22; Fe 0.57; Mg 0.19; P 0; | O 41.58; Si 30.51; Al 15.66; Na 5.78; K 4.49; Ca 1.22; Fe 0.57; Mg 0.19; P 0;
Quartz | 1995 | 21.87897 | 20.97242 | 32.40598 | 25.5653 | Si 56.08; O 43.67; Al 0.12; Ca 0.05; Fe 0.05; Na 0.02; K 0.01; | Si 56.08; O 43.67; Al 0.12; Ca 0.05; Fe 0.05; Na 0.02; K 0.01;
Actinolite | 2252 | 10.77457 | 12.12094 | 20.10677 | 21.67042 | O 38.51; Si 21.66; Fe 15.94; Ca 11.35; Mg 6.34; Al 6.09; Ti 0.11; P 0; Mn 0; | O 38.51; Si 21.66; Fe 15.94; Ca 11.35; Mg 6.34; Al 6.09; Ti 0.11; P 0; Mn 0;
Chlorite | 1410 | 6.497315 | 7.050679 | 18.90853 | 21.04037 | O 42.34; Fe 16.31; Si 15.45; Al 14.81; Mg 10.89; Ca 0.18; K 0.02; Mn 0; | O 42.34; Fe 16.31; Si 15.45; Al 14.81; Mg 10.89; Ca 0.18; K 0.02; Mn 0;
Pyroxene | 1234 | 1.4593 | 1.741944 | 9.018549 | 10.35149 | O 41.44; Si 31.67; Mg 8.53; Fe 8.51; Ca 7.46; Al 2.25; K 0.12; Na 0.02; | O 41.44; Si 31.67; Mg 8.53; Fe 8.51; Ca 7.46; Al 2.25; K 0.12; Na 0.02;
Orthoclase | 194 | 0.279966 | 0.2592513 | 9.527598 | 9.914031 | O 38.98; Si 32.33; K 15.46; Al 12.45; Na 0.6; Mg 0.11; Ba 0.07; Ca 0; | O 38.98; Si 32.33; K 15.46; Al 12.45; Na 0.6; Mg 0.11; Ba 0.07; Ca 0;
Biotite | 862 | 1.904866 | 1.991307 | 11.90267 | 15.73411 | O 39.01; Si 19.28; Fe 12.87; Al 11.92; K 8.91; Mg 7.99; Ca 0.02; Mn 0; | O 39.01; Si 19.28; Fe 12.87; Al 11.92; K 8.91; Mg 7.99; Ca 0.02; Mn 0;
Unclassified | 1092 | 0.7154686 | 0 | 6.820245 | 4.596869 | O 39.1; Si 30.3; Al 10.35; Ca 7.47; Fe 4.89; K 3.35; Na 2.03; Ti 1.12; Mg 0.74; S 0.27; P 0.17; Ba 0.12; Cu 0.03; Zn 0.03; As 0.01; Ni 0.01; Mn 0.01; Co 0.01; Nd 0.01; | O 39.1; Si 30.3; Al 10.35; Ca 7.47; Fe 4.89; K 3.35; Na 2.03; Ti 1.12; Mg 0.74; S 0.27; P 0.17; Ba 0.12; Cu 0.03; Zn 0.03; As 0.01; Ni 0.01; Mn 0.01; Co 0.01; Nd 0.01;

## G1453
| Number | Area % | Weight % | Grain Size (µm) | Grain Size Std Dev (µm) | Average Composition | Assigned Composition
Pyrite/Pyrrhotite | 43 | 0.2136651 | 0.3884421 | 28.24174 | 32.56277 | Fe 60.05; S 39.95; | Fe 60.05; S 39.95;
Chalcopyrite | 6 | 0.002926919 | 0.004450202 | 9.608642 | 6.388915 | Cu 37.51; S 29.18; Fe 27.08; Si 3.43; O 2.8; | Cu 37.51; S 29.18; Fe 27.08; Si 3.43; O 2.8;
Muscovite | 1317 | 1.040885 | 1.824337 | 12.32002 | 10.38419 | O 43.01; Si 22.95; Al 19.68; K 11.18; Fe 2.27; Mg 0.45; Na 0.33; Ba 0.14; | O 43.01; Si 22.95; Al 19.68; K 11.18; Fe 2.27; Mg 0.45; Na 0.33; Ba 0.14;
Garnet | 223 | 0.09512485 | 0.1346213 | 8.029553 | 3.328052 | O 41.99; Si 30.79; Al 12.35; Fe 11.53; Ca 2.01; Mg 1.2; K 0.13; | O 41.99; Si 30.79; Al 12.35; Fe 11.53; Ca 2.01; Mg 1.2; K 0.13;
Titanite | 163 | 0.2846428 | 0.366677 | 17.00309 | 20.66585 | O 37.23; Ti 27.82; Ca 21.57; Si 12.42; Al 0.97; | O 37.23; Ti 27.82; Ca 21.57; Si 12.42; Al 0.97;
Ilmenite | 109 | 0.2015915 | 0.3511305 | 19.52274 | 20.43015 | Fe 38.21; Ti 33.33; O 28.46; S 0; | Fe 38.21; Ti 33.33; O 28.46; S 0;
Gypse_1 | 97 | 0.3461081 | 0.2901208 | 20.96265 | 26.85399 | O 41.2; Ca 36.55; S 22.24; | O 41.2; Ca 36.55; S 22.24;
Orthoclase | 286 | 0.3589134 | 0.3334147 | 13.59884 | 16.11608 | O 39.22; Si 31.95; K 15.59; Al 12.48; Na 0.63; Mg 0.09; Ba 0.03; Ca 0.02; | O 39.22; Si 31.95; K 15.59; Al 12.48; Na 0.63; Mg 0.09; Ba 0.03; Ca 0.02;
Dolomite | 38 | 0.2290314 | 0.2368618 | 30.17154 | 46.86514 | O 50.96; Ca 31.27; Mg 12.28; Fe 5.35; Mn 0.11; Al 0.03; | O 50.96; Ca 31.27; Mg 12.28; Fe 5.35; Mn 0.11; Al 0.03;
Kaolinite | 15 | 0.005853837 | 0.005522924 | 7.46707 | 1.80749 | O 43.52; Si 35.91; Al 17.34; Ca 2.1; Mg 0.55; K 0.34; Fe 0.24; | O 43.52; Si 35.91; Al 17.34; Ca 2.1; Mg 0.55; K 0.34; Fe 0.24;
Apatite | 78 | 0.3080582 | 0.3532441 | 21.07282 | 28.98737 | Ca 47.75; O 35.65; P 16.6; | Ca 47.75; O 35.65; P 16.6;
Rutile | 81 | 0.1415897 | 0.2312061 | 19.60603 | 18.60759 | Ti 60.56; O 39.44; | Ti 60.56; O 39.44;
Quartz | 2503 | 20.17744 | 19.40292 | 40.6151 | 38.85876 | Si 55.41; O 44.31; Al 0.14; Ca 0.05; Fe 0.05; Na 0.03; K 0.01; | Si 55.41; O 44.31; Al 0.14; Ca 0.05; Fe 0.05; Na 0.03; K 0.01;
Chlorite | 2183 | 5.653343 | 6.154343 | 21.21766 | 25.0806 | O 42.97; Fe 16.6; Si 15.25; Al 14.07; Mg 10.88; Ca 0.22; K 0.01; Mn 0; | O 42.97; Fe 16.6; Si 15.25; Al 14.07; Mg 10.88; Ca 0.22; K 0.01; Mn 0;
Magnetite | 53 | 0.09219793 | 0.1722993 | 16.29724 | 16.99468 | Fe 75.71; O 24.15; S 0.08; Ti 0.06; | Fe 75.71; O 24.15; S 0.08; Ti 0.06;
Sanidine | 4022 | 3.217781 | 3.035882 | 12.48648 | 11.62755 | O 42.13; Si 30.17; Al 15.69; Na 5.72; K 4.55; Ca 1.02; Fe 0.53; Mg 0.17; P 0; | O 42.13; Si 30.17; Al 15.69; Na 5.72; K 4.55; Ca 1.02; Fe 0.53; Mg 0.17; P 0;
Calcite | 737 | 2.341169 | 2.302275 | 19.7572 | 26.89613 | Ca 51; O 48.31; Fe 0.34; Mg 0.26; Mn 0.07; Ti 0.01; S 0.01; P 0.01; | Ca 51; O 48.31; Fe 0.34; Mg 0.26; Mn 0.07; Ti 0.01; S 0.01; P 0.01;
Pumpellyite | 2573 | 3.131437 | 3.74984 | 13.92029 | 15.40476 | O 40.23; Si 18.65; Ca 18.48; Al 13.86; Fe 8.78; P 0; | O 40.23; Si 18.65; Ca 18.48; Al 13.86; Fe 8.78; P 0;
Pyroxene | 1628 | 1.743346 | 2.087625 | 13.05448 | 16.2395 | O 41.86; Si 30.55; Mg 9.26; Fe 9.01; Ca 7.39; Al 1.8; K 0.12; Na 0.02; | O 41.86; Si 30.55; Mg 9.26; Fe 9.01; Ca 7.39; Al 1.8; K 0.12; Na 0.02;
Biotite | 1302 | 1.675661 | 1.757272 | 14.20318 | 17.56727 | O 40.05; Si 19.83; Al 12.36; Fe 11.87; K 8.69; Mg 7.16; Ca 0.03; Mn 0; | O 40.05; Si 19.83; Al 12.36; Fe 11.87; K 8.69; Mg 7.16; Ca 0.03; Mn 0;
Actinolite | 3117 | 11.24486 | 12.69023 | 25.8086 | 30.48339 | O 39.15; Si 21.21; Fe 15.98; Ca 11.15; Al 6.2; Mg 6.16; Ti 0.14; P 0; Mn 0; | O 39.15; Si 21.21; Fe 15.98; Ca 11.15; Al 6.2; Mg 6.16; Ti 0.14; P 0; Mn 0;
Zircon | 3 | 0.002926919 | 0.004991874 | 17.30077 | 3.51732 | Zr 55.32; O 27.93; Si 16.75; | Zr 55.32; O 27.93; Si 16.75;
Unclassified | 1458 | 0.7273392 | 0 | 9.177979 | 5.613248 | O 39.67; Si 29.01; Al 10.5; Ca 7.05; Fe 5.35; K 3.45; Na 1.93; Ti 1.6; Mg 0.71; S 0.27; P 0.14; Ba 0.09; Cu 0.09; Pb 0.07; Zr 0.02; Ni 0.02; As 0.01; Nd 0.01; | O 39.67; Si 29.01; Al 10.5; Ca 7.05; Fe 5.35; K 3.45; Na 1.93; Ti 1.6; Mg 0.71; S 0.27; P 0.14; Ba 0.09; Cu 0.09; Pb 0.07; Zr 0.02; Ni 0.02; As 0.01; Nd 0.01;

## G1454
| Number | Area % | Weight % | Grain Size (µm) | Grain Size Std Dev (µm) | Average Composition | Assigned Composition
Pyrite/Pyrrhotite | 46 | 0.08793669 | 0.1604102 | 28.18785 | 24.2063 | Fe 61.41; S 38.59; | Fe 61.41; S 38.59;
Chalcocite | 2 | 0.0008414994 | 0.001731117 | 9.998756 | 0 | Cu 76.32; S 21.78; Fe 1.9; | Cu 76.32; S 21.78; Fe 1.9;
Muscovite | 1607 | 1.333777 | 2.345603 | 16.51787 | 14.45236 | O 43.27; Si 22.8; Al 19.6; K 11.14; Fe 2.39; Na 0.37; Mg 0.32; Ba 0.12; | O 43.27; Si 22.8; Al 19.6; K 11.14; Fe 2.39; Na 0.37; Mg 0.32; Ba 0.12;
Rutile | 46 | 0.02566573 | 0.04205236 | 13.20985 | 7.637159 | Ti 55.45; O 44.55; | Ti 55.45; O 44.55;
Gypse_1 | 118 | 0.2596026 | 0.218346 | 21.53537 | 30.00541 | O 42.73; Ca 35.33; S 21.94; | O 42.73; Ca 35.33; S 21.94;
Titanite | 176 | 0.2061673 | 0.2664848 | 18.19187 | 16.89604 | O 37.68; Ti 25.41; Ca 22.82; Si 13.01; Al 1.08; | O 37.68; Ti 25.41; Ca 22.82; Si 13.01; Al 1.08;
Apatite | 74 | 0.1009799 | 0.116184 | 17.86269 | 19.79661 | Ca 45.81; O 37.95; P 16.23; | Ca 45.81; O 37.95; P 16.23;
Magnetite | 44 | 0.08961968 | 0.1680486 | 23.9653 | 21.7859 | Fe 76.39; O 23.35; Ti 0.15; S 0.11; | Fe 76.39; O 23.35; Ti 0.15; S 0.11;
Dolomite | 46 | 0.1413719 | 0.1467007 | 33.46848 | 34.71271 | O 51.29; Ca 31.82; Mg 11.51; Fe 5.22; Mn 0.12; Al 0.04; | O 51.29; Ca 31.82; Mg 11.51; Fe 5.22; Mn 0.12; Al 0.04;
Ilmenite | 110 | 0.1220174 | 0.2132491 | 19.11324 | 14.38362 | Fe 38.69; Ti 32.82; O 28.47; S 0.02; | Fe 38.69; Ti 32.82; O 28.47; S 0.02;
Orthoclase | 316 | 0.4396834 | 0.4098305 | 19.17307 | 22.36892 | O 39.29; Si 31.95; K 15.59; Al 12.39; Na 0.65; Mg 0.05; Ba 0.05; Ca 0.03; | O 39.29; Si 31.95; K 15.59; Al 12.39; Na 0.65; Mg 0.05; Ba 0.05; Ca 0.03;
Pyroxene | 1475 | 1.350186 | 1.622302 | 16.28446 | 17.42204 | O 42.74; Si 32.12; Mg 8.52; Fe 8.5; Ca 5.7; Al 2.23; K 0.15; Na 0.03; | O 42.74; Si 32.12; Mg 8.52; Fe 8.5; Ca 5.7; Al 2.23; K 0.15; Na 0.03;
Kaolinite | 22 | 0.02440348 | 0.02310199 | 15.55353 | 18.14753 | O 46.77; Si 29.13; Al 22.5; Ca 0.57; Fe 0.56; K 0.27; Mg 0.19; | O 46.77; Si 29.13; Al 22.5; Ca 0.57; Fe 0.56; K 0.27; Mg 0.19;
Garnet | 270 | 0.1443171 | 0.2049306 | 11.60513 | 9.695837 | O 43.05; Si 30.48; Al 13.34; Fe 10.58; Ca 1.51; Mg 0.96; K 0.09; | O 43.05; Si 30.48; Al 13.34; Fe 10.58; Ca 1.51; Mg 0.96; K 0.09;
Chlorite | 2565 | 5.621637 | 6.140564 | 25.81068 | 30.88262 | O 43.36; Fe 15.96; Si 15.52; Al 13.96; Mg 10.97; Ca 0.2; K 0.02; Mn 0; | O 43.36; Fe 15.96; Si 15.52; Al 13.96; Mg 10.97; Ca 0.2; K 0.02; Mn 0;
Calcite | 828 | 1.892532 | 1.867398 | 22.82447 | 28.62269 | Ca 49.98; O 49.25; Fe 0.4; Mg 0.24; Mn 0.1; S 0.01; Ti 0.01; P 0; | Ca 49.98; O 49.25; Fe 0.4; Mg 0.24; Mn 0.1; S 0.01; Ti 0.01; P 0;
Plagioclase | 5267 | 50.1054 | 47.43317 | 63.08928 | 56.53933 | O 42.75; Si 32.33; Al 13.91; Na 8.27; Ca 2.43; Fe 0.19; K 0.07; Mg 0.05; P 0; | O 42.75; Si 32.33; Al 13.91; Na 8.27; Ca 2.43; Fe 0.19; K 0.07; Mg 0.05; P 0;
Pumpellyite | 2816 | 3.335704 | 4.007981 | 19.11552 | 19.7492 | O 40.79; Si 18.97; Ca 17.97; Al 13.89; Fe 8.36; P 0; | O 40.79; Si 18.97; Ca 17.97; Al 13.89; Fe 8.36; P 0;
Actinolite | 2958 | 10.58901 | 11.99057 | 35.11378 | 40.82486 | O 39.56; Si 21.51; Fe 15.27; Ca 10.72; Al 6.39; Mg 6.38; Ti 0.17; Mn 0.01; P 0; | O 39.56; Si 21.51; Fe 15.27; Ca 10.72; Al 6.39; Mg 6.38; Ti 0.17; Mn 0.01; P 0;
Quartz | 2623 | 18.17849 | 17.53993 | 47.35878 | 49.2866 | Si 55.16; O 44.51; Al 0.15; Fe 0.06; Ca 0.06; Na 0.04; K 0.01; | Si 55.16; O 44.51; Al 0.15; Fe 0.06; Ca 0.06; Na 0.04; K 0.01;
Sanidine | 4389 | 3.634436 | 3.440603 | 17.19204 | 14.76239 | O 42.42; Si 30.04; Al 15.42; Na 5.69; K 4.65; Ca 1.08; Fe 0.59; Mg 0.11; P 0; | O 42.42; Si 30.04; Al 15.42; Na 5.69; K 4.65; Ca 1.08; Fe 0.59; Mg 0.11; P 0;
Biotite | 1413 | 1.527321 | 1.607136 | 17.57181 | 20.25797 | O 40.71; Si 20.64; Al 12.91; Fe 11.05; K 8.42; Mg 6.22; Ca 0.04; Mn 0; | O 40.71; Si 20.64; Al 12.91; Fe 11.05; K 8.42; Mg 6.22; Ca 0.04; Mn 0;
Zircon | 4 | 0.004207497 | 0.007200222 | 17.06894 | 14.14038 | Zr 54.17; O 28.29; Si 17.54; | Zr 54.17; O 28.29; Si 17.54;
Unclassified | 1416 | 0.7674474 | 0 | 12.60311 | 6.996465 | O 41.49; Si 28.5; Al 10.34; Ca 6.9; Fe 5.36; K 4.11; Na 1.5; Ti 0.75; Mg 0.53; S 0.23; P 0.11; Cu 0.06; Ba 0.05; Zr 0.02; Zn 0.01; Mn 0.01; Ce 0.01; As 0.01; Ni 0.01; Pb 0.01; | O 41.49; Si 28.5; Al 10.34; Ca 6.9; Fe 5.36; K 4.11; Na 1.5; Ti 0.75; Mg 0.53; S 0.23; P 0.11; Cu 0.06; Ba 0.05; Zr 0.02; Zn 0.01; Mn 0.01; Ce 0.01; As 0.01; Ni 0.01; Pb 0.01;

## G1455
| Number | Area % | Weight % | Grain Size (µm) | Grain Size Std Dev (µm) | Average Composition | Assigned Composition
Chalcopyrite | 9 | 0.01144636 | 0.01764179 | 19.67155 | 21.95055 | Cu 33.95; Fe 33.46; S 30.8; Si 1.01; O 0.78; | Cu 33.95; Fe 33.46; S 30.8; Si 1.01; O 0.78;
Bornite | 1 | 0.000309361 | 0.000591739 | 9.998755 | 0 | Cu 67.06; S 22.78; Fe 10.16; | Cu 67.06; S 22.78; Fe 10.16;
Gypse_1 | 164 | 0.1355001 | 0.1151365 | 19.90838 | 17.02966 | O 44; Ca 34.6; S 21.4; | O 44; Ca 34.6; S 21.4;
Titanite | 179 | 0.1355001 | 0.1769413 | 18.0935 | 15.94331 | O 37.93; Ti 25.41; Ca 22.13; Si 13.35; Al 1.18; | O 37.93; Ti 25.41; Ca 22.13; Si 13.35; Al 1.18;
Garnet | 446 | 0.19366 | 0.2778215 | 13.12623 | 9.934638 | O 41.51; Si 31.91; Al 12.43; Fe 11.63; Ca 1.49; Mg 0.86; K 0.18; | O 41.51; Si 31.91; Al 12.43; Fe 11.63; Ca 1.49; Mg 0.86; K 0.18;
Calcite | 1125 | 1.942787 | 1.936671 | 23.14604 | 32.24262 | O 49.8; Ca 49.39; Fe 0.42; Mg 0.28; Mn 0.09; S 0.01; P 0; Ti 0; | O 49.8; Ca 49.39; Fe 0.42; Mg 0.28; Mn 0.09; S 0.01; P 0; Ti 0;
Apatite | 79 | 0.1203414 | 0.1398826 | 21.85381 | 23.14211 | Ca 46.02; O 37.71; P 16.26; | Ca 46.02; O 37.71; P 16.26;
Rutile | 39 | 0.03062673 | 0.0506961 | 17.45197 | 22.13781 | Ti 57.79; O 42.21; | Ti 57.79; O 42.21;
Magnetite | 133 | 0.1392124 | 0.2637222 | 22.14873 | 20.84051 | Fe 73.53; O 26.21; S 0.25; Ti 0; | Fe 73.53; O 26.21; S 0.25; Ti 0;
Dolomite | 32 | 0.05908794 | 0.06194483 | 20.71279 | 36.59341 | O 51.73; Ca 31.64; Mg 12.31; Fe 4.07; Mn 0.14; Al 0.11; | O 51.73; Ca 31.64; Mg 12.31; Fe 4.07; Mn 0.14; Al 0.11;
Kaolinite | 23 | 0.008043385 | 0.007692607 | 11.48301 | 4.996277 | O 43.8; Si 36.37; Al 17.89; Ca 1.23; Fe 0.39; K 0.2; Na 0.12; | O 43.8; Si 36.37; Al 17.89; Ca 1.23; Fe 0.39; K 0.2; Na 0.12;
Ilmenite | 83 | 0.06249091 | 0.1103366 | 18.58811 | 16.21692 | Ti 35.54; Fe 34.85; O 29.6; S 0; | Ti 35.54; Fe 34.85; O 29.6; S 0;
Orthoclase | 482 | 0.5447846 | 0.5130104 | 17.36376 | 24.6407 | O 39.56; Si 32.08; K 15.31; Al 12.26; Na 0.67; Mg 0.07; Ba 0.04; Ca 0.02; | O 39.56; Si 32.08; K 15.31; Al 12.26; Na 0.67; Mg 0.07; Ba 0.04; Ca 0.02;
Pumpellyite | 3159 | 2.419512 | 2.936994 | 18.2656 | 18.41523 | O 40.93; Si 19.61; Ca 17.39; Al 13.76; Fe 8.3; P 0; | O 40.93; Si 19.61; Ca 17.39; Al 13.76; Fe 8.3; P 0;
Sanidine | 6674 | 4.975143 | 4.758174 | 18.86056 | 19.05482 | O 42.2; Si 30.19; Al 15.48; Na 5.69; K 4.64; Ca 1.03; Fe 0.63; Mg 0.13; P 0; | O 42.2; Si 30.19; Al 15.48; Na 5.69; K 4.64; Ca 1.03; Fe 0.63; Mg 0.13; P 0;
Muscovite | 2413 | 1.552064 | 2.757516 | 16.97862 | 14.73424 | O 42.89; Si 22.91; Al 19.55; K 11.22; Fe 2.56; Mg 0.37; Na 0.37; Ba 0.13; | O 42.89; Si 22.91; Al 19.55; K 11.22; Fe 2.56; Mg 0.37; Na 0.37; Ba 0.13;
Biotite | 2133 | 2.138612 | 2.273481 | 19.39358 | 25.22288 | O 40.44; Si 20.59; Al 13.16; Fe 11.17; K 8.4; Mg 6.19; Ca 0.05; Mn 0; | O 40.44; Si 20.59; Al 13.16; Fe 11.17; K 8.4; Mg 6.19; Ca 0.05; Mn 0;
Zircon | 6 | 0.00340297 | 0.005883251 | 17.06894 | 11.83069 | Zr 55.72; O 27.84; Si 16.44; | Zr 55.72; O 27.84; Si 16.44;
Quartz | 2372 | 18.23064 | 17.77089 | 52.71903 | 67.15597 | Si 55.37; O 44.3; Al 0.16; Fe 0.05; Ca 0.05; Na 0.05; K 0.02; | Si 55.37; O 44.3; Al 0.16; Fe 0.05; Ca 0.05; Na 0.05; K 0.02;
Actinolite | 2612 | 6.916073 | 7.91191 | 30.52429 | 43.90424 | O 39.59; Si 21.62; Fe 15.24; Ca 10.16; Al 7.01; Mg 6.17; Ti 0.21; Mn 0.01; P 0; | O 39.59; Si 21.62; Fe 15.24; Ca 10.16; Al 7.01; Mg 6.17; Ti 0.21; Mn 0.01; P 0;
Pyroxene | 1812 | 1.32654 | 1.610258 | 17.17874 | 19.15197 | O 42.45; Si 33.52; Mg 8.39; Fe 8.25; Ca 4.56; Al 2.54; K 0.26; Na 0.04; | O 42.45; Si 33.52; Mg 8.39; Fe 8.25; Ca 4.56; Al 2.54; K 0.26; Na 0.04;
Chlorite | 3020 | 5.01505 | 5.534239 | 26.35286 | 32.59669 | O 42.58; Fe 17.1; Si 15.79; Al 13.32; Mg 10.99; Ca 0.18; K 0.03; Mn 0; | O 42.58; Fe 17.1; Si 15.79; Al 13.32; Mg 10.99; Ca 0.18; K 0.03; Mn 0;
Unclassified | 1926 | 0.9945955 | 0 | 14.56219 | 12.40194 | O 39.1; Si 27.93; Al 14.11; Fe 6.61; Ca 5.58; K 3.8; Na 1.4; Mg 0.52; Ti 0.46; S 0.17; Ba 0.1; P 0.08; Cu 0.03; Mn 0.03; Zr 0.02; Zn 0.02; Co 0.01; Ni 0.01; Ce 0.01; As 0.01; | O 39.1; Si 27.93; Al 14.11; Fe 6.61; Ca 5.58; K 3.8; Na 1.4; Mg 0.52; Ti 0.46; S 0.17; Ba 0.1; P 0.08; Cu 0.03; Mn 0.03; Zr 0.02; Zn 0.02; Co 0.01; Ni 0.01; Ce 0.01; As 0.01;

## G1456
| Number | Area % | Weight % | Grain Size (µm) | Grain Size Std Dev (µm) | Average Composition | Assigned Composition
Pyrite/Pyrrhotite | 726 | 7.157452 | 11.86697 | 9.756564 | 8.543223 | Fe 57.74; S 42.26; | Fe 57.74; S 42.26;
Molybdenite | 6 | 0.03043258 | 0.05035612 | 6.667295 | 6.297396 | S 100; | S 100;
Sphalerite | 8 | 0.09709441 | 0.1310986 | 8.384858 | 10.7104 | Zn 59.94; S 30.8; Fe 9.26; | Zn 59.94; S 30.8; Fe 9.26;
Tenorite | 9 | 0.01304253 | 0.02827136 | 3.000009 | 0 | Cu 84.04; O 15.96; | Cu 84.04; O 15.96;
Bornite | 30 | 0.09709441 | 0.1670864 | 5.923886 | 3.673477 | Cu 65; S 22.95; Fe 12.05; | Cu 65; S 22.95; Fe 12.05;
Chalcopyrite | 200 | 1.437577 | 1.993373 | 7.818776 | 6.60532 | Cu 36.63; Fe 33.05; S 28.84; O 1.29; Si 0.2; | Cu 36.63; Fe 33.05; S 28.84; O 1.29; Si 0.2;
Chalcocite | 11 | 0.06666184 | 0.1246434 | 8.307575 | 4.505566 | Cu 79.63; S 19.54; Fe 0.84; | Cu 79.63; S 19.54; Fe 0.84;
Quartz | 1573 | 11.15861 | 9.785873 | 8.125088 | 6.971719 | Si 54.83; O 44.79; Al 0.16; Fe 0.14; Ca 0.05; Na 0.03; K 0.01; | Si 54.83; O 44.79; Al 0.16; Fe 0.14; Ca 0.05; Na 0.03; K 0.01;
Gypse_1 | 52 | 0.4854721 | 0.3711246 | 9.82317 | 8.046005 | O 42.4; Ca 36.06; S 21.53; | O 42.4; Ca 36.06; S 21.53;
Dolomite | 27 | 0.08839939 | 0.08337535 | 5.395568 | 3.80248 | O 53.72; Ca 30; Mg 11.81; Fe 4.32; Al 0.08; Mn 0.07; | O 53.72; Ca 30; Mg 11.81; Fe 4.32; Al 0.08; Mn 0.07;
Garnet | 93 | 0.2260706 | 0.2917778 | 4.033603 | 3.4676 | O 41.3; Si 32.37; Al 12.86; Fe 11.49; Mg 1.11; Ca 0.79; K 0.07; | O 41.3; Si 32.37; Al 12.86; Fe 11.49; Mg 1.11; Ca 0.79; K 0.07;
Kaolinite | 44 | 0.07970437 | 0.06858024 | 3.692157 | 2.177241 | O 50.34; Si 32.1; Al 16.66; Ca 0.62; K 0.16; Fe 0.08; Mg 0.04; | O 50.34; Si 32.1; Al 16.66; Ca 0.62; K 0.16; Fe 0.08; Mg 0.04;
Orthoclase | 70 | 0.2449098 | 0.2074864 | 5.790133 | 4.218287 | O 38.41; Si 32.31; K 16.14; Al 12.45; Na 0.54; Mg 0.08; Ba 0.07; | O 38.41; Si 32.31; K 16.14; Al 12.45; Na 0.54; Mg 0.08; Ba 0.07;
Apatite | 30 | 0.118832 | 0.1242693 | 6.467286 | 4.013559 | Ca 46.55; O 37.34; P 16.1; | Ca 46.55; O 37.34; P 16.1;
Zircon | 1 | 0.00144917 | 0.002254036 | 3.000009 | 0 | Zr 57.61; O 26.3; Si 16.09; | Zr 57.61; O 26.3; Si 16.09;
Rutile | 25 | 0.07390769 | 0.1100641 | 5.100621 | 2.920385 | Ti 59.4; O 40.6; | Ti 59.4; O 40.6;
Ilmenite | 44 | 0.3072241 | 0.4880228 | 7.726657 | 6.735241 | Fe 37.57; Ti 36.41; O 26.01; S 0.01; | Fe 37.57; Ti 36.41; O 26.01; S 0.01;
Titanite | 59 | 0.3173683 | 0.3728511 | 6.629023 | 5.757219 | O 38.08; Ti 25.71; Ca 22.91; Si 12.39; Al 0.9; | O 38.08; Ti 25.71; Ca 22.91; Si 12.39; Al 0.9;
Sanidine | 352 | 0.9607999 | 0.8267036 | 4.71533 | 3.689046 | O 41.64; Si 31.06; Al 15.08; Na 5.99; K 4.65; Ca 0.97; Fe 0.49; Mg 0.13; | O 41.64; Si 31.06; Al 15.08; Na 5.99; K 4.65; Ca 0.97; Fe 0.49; Mg 0.13;
Pumpellyite | 439 | 2.009999 | 2.195095 | 6.242353 | 5.047505 | O 39.62; Ca 19.54; Si 17.5; Al 13.52; Fe 9.82; P 0; | O 39.62; Ca 19.54; Si 17.5; Al 13.52; Fe 9.82; P 0;
Plagioclase | 4023 | 27.56902 | 23.72128 | 8.11195 | 6.587565 | O 42.32; Si 32.92; Al 13.76; Na 8.48; Ca 2.32; Fe 0.14; Mg 0.05; K 0.03; P 0; | O 42.32; Si 32.92; Al 13.76; Na 8.48; Ca 2.32; Fe 0.14; Mg 0.05; K 0.03; P 0;
Chlorite | 1576 | 11.46873 | 11.38624 | 8.730174 | 7.588492 | O 40.37; Fe 18.7; Si 14.34; Mg 13.63; Al 12.85; Ca 0.08; K 0.02; Mn 0; | O 40.37; Fe 18.7; Si 14.34; Mg 13.63; Al 12.85; Ca 0.08; K 0.02; Mn 0;
Pyroxene | 1752 | 11.89044 | 12.9854 | 8.802174 | 8.230899 | O 40.37; Si 30.27; Mg 17.38; Fe 7.34; Ca 3.74; Al 0.88; K 0.02; Na 0.01; | O 40.37; Si 30.27; Mg 17.38; Fe 7.34; Ca 3.74; Al 0.88; K 0.02; Na 0.01;
Actinolite | 2058 | 10.92385 | 11.24293 | 6.953914 | 6.131581 | O 38.06; Si 21.11; Fe 16.9; Ca 11.47; Mg 6.58; Al 5.76; Ti 0.12; Mn 0.01; P 0; | O 38.06; Si 21.11; Fe 16.9; Ca 11.47; Mg 6.58; Al 5.76; Ti 0.12; Mn 0.01; P 0;
Muscovite | 707 | 3.460619 | 5.531519 | 7.141986 | 6.143418 | O 41.77; Si 23.13; Al 19.65; K 11.34; Fe 3.4; Mg 0.61; Na 0.07; Ba 0.03; | O 41.77; Si 23.13; Al 19.65; K 11.34; Fe 3.4; Mg 0.61; Na 0.07; Ba 0.03;
Biotite | 777 | 3.44033 | 3.290346 | 6.414629 | 6.006466 | O 40.79; Si 19.44; Al 13.61; Fe 11.21; K 9.17; Mg 5.77; Ca 0.01; Mn 0; | O 40.79; Si 19.44; Al 13.61; Fe 11.21; K 9.17; Mg 5.77; Ca 0.01; Mn 0;
Calcite | 388 | 2.441852 | 2.18994 | 7.4396 | 6.482021 | Ca 51.7; O 47.76; Fe 0.27; Mg 0.14; Mn 0.1; S 0.02; Ti 0.01; P 0; | Ca 51.7; O 47.76; Fe 0.27; Mg 0.14; Mn 0.1; S 0.02; Ti 0.01; P 0;
Magnetite | 41 | 0.213028 | 0.3630676 | 6.723567 | 5.766492 | Fe 75.66; O 24.19; S 0.16; | Fe 75.66; O 24.19; S 0.16;
Not Analysed | 7 | 0.01014419 | 0 | 3.000009 | 0
Unclassified | 1517 | 3.609883 | 0 | 4.442044 | 3.443277 | O 32.29; Si 30.43; Al 12.45; Fe 6.59; K 4.54; Mg 4.23; Ca 3.67; Na 2.53; S 1.42; Cu 0.66; Ti 0.37; Zn 0.19; Ba 0.12; As 0.1; La 0.08; P 0.08; Mn 0.07; Zr 0.05; Pb 0.04; Co 0.04; Ni 0.02; Nd 0.01; Ce 0.01; | O 32.29; Si 30.43; Al 12.45; Fe 6.59; K 4.54; Mg 4.23; Ca 3.67; Na 2.53; S 1.42; Cu 0.66; Ti 0.37; Zn 0.19; Ba 0.12; As 0.1; La 0.08; P 0.08; Mn 0.07; Zr 0.05; Pb 0.04; Co 0.04; Ni 0.02; Nd 0.01; Ce 0.01;

## G1457
| Number | Area % | Weight % | Grain Size (µm) | Grain Size Std Dev (µm) | Average Composition | Assigned Composition
Pyrite/Pyrrhotite | 531 | 17.9484 | 27.16469 | 36.6212 | 18.49713 | Fe 56.56; S 43.44; | Fe 56.56; S 43.44;
Sphalerite | 6 | 0.1792586 | 0.2209436 | 34.26717 | 26.73181 | Zn 60.42; S 30.91; Fe 8.66; | Zn 60.42; S 30.91; Fe 8.66;
Molybdenite | 7 | 0.06011067 | 0.0907952 | 10.39371 | 14.31604 | S 100; | S 100;
Tenorite | 18 | 0.02361491 | 0.0467271 | 6.359598 | 5.752576 | Cu 92.11; O 7.89; | Cu 92.11; O 7.89;
Chalcocite | 21 | 0.2157544 | 0.3682556 | 15.83632 | 14.68181 | Cu 79.53; S 19.64; Fe 0.83; | Cu 79.53; S 19.64; Fe 0.83;
Chalcopyrite | 210 | 4.990259 | 6.316528 | 26.78034 | 22.45377 | Cu 35.71; Fe 34.3; S 29.66; O 0.29; Si 0.04; | Cu 35.71; Fe 34.3; S 29.66; O 0.29; Si 0.04;
Bornite | 41 | 0.3021634 | 0.4746643 | 13.32714 | 13.41623 | Cu 65.22; S 22.68; Fe 12.1; | Cu 65.22; S 22.68; Fe 12.1;
Cu natif | 1 | 0.03864257 | 0.1038956 | 43.37736 | 0 | Cu 99.67; S 0.33; | Cu 99.67; S 0.33;
Plagioclase | 1621 | 26.86679 | 21.10233 | 23.31357 | 17.7444 | O 42.8; Si 32.54; Al 13.79; Na 8.35; Ca 2.25; Fe 0.18; Mg 0.05; K 0.04; P 0; | O 42.8; Si 32.54; Al 13.79; Na 8.35; Ca 2.25; Fe 0.18; Mg 0.05; K 0.04; P 0;
Titanite | 42 | 0.1116341 | 0.11972 | 7.890304 | 8.350994 | O 38.1; Ti 24.69; Ca 22.69; Si 13.48; Al 1.04; | O 38.1; Ti 24.69; Ca 22.69; Si 13.48; Al 1.04;
Magnetite | 35 | 0.1996533 | 0.3106169 | 11.7034 | 9.881535 | Fe 76.55; O 23.35; S 0.1; | Fe 76.55; O 23.35; S 0.1;
Garnet | 109 | 0.1395426 | 0.1644042 | 5.088304 | 5.726564 | O 41.99; Si 31.81; Al 12.3; Fe 11.85; Ca 1.18; Mg 0.78; K 0.09; | O 41.99; Si 31.81; Al 12.3; Fe 11.85; Ca 1.18; Mg 0.78; K 0.09;
Dolomite | 36 | 0.1980432 | 0.1705085 | 9.614547 | 13.96612 | O 52.36; Ca 31.49; Mg 12.45; Fe 3.49; Mn 0.18; Al 0.03; | O 52.36; Ca 31.49; Mg 12.45; Fe 3.49; Mn 0.18; Al 0.03;
Apatite | 17 | 0.2898193 | 0.2766659 | 19.64135 | 18.95195 | Ca 47.96; O 35.56; P 16.48; | Ca 47.96; O 35.56; P 16.48;
Rutile | 11 | 0.06011067 | 0.08171568 | 11.5919 | 15.61748 | Ti 63.07; O 36.93; | Ti 63.07; O 36.93;
Orthoclase | 79 | 0.2806954 | 0.2170783 | 8.704325 | 9.141173 | O 39.12; Si 32.11; K 16.01; Al 12.18; Na 0.53; Mg 0.03; Ba 0.01; Ca 0.01; | O 39.12; Si 32.11; K 16.01; Al 12.18; Na 0.53; Mg 0.03; Ba 0.01; Ca 0.01;
Gypse_1 | 25 | 0.3413427 | 0.2382012 | 19.07898 | 15.98863 | O 41.68; Ca 36.44; S 21.87; | O 41.68; Ca 36.44; S 21.87;
Kaolinite | 9 | 0.01663777 | 0.01306802 | 7.816573 | 10.54842 | O 48.91; Si 25.75; Al 23.7; K 0.73; Ca 0.48; Fe 0.4; Mg 0.03; | O 48.91; Si 25.75; Al 23.7; K 0.73; Ca 0.48; Fe 0.4; Mg 0.03;
Muscovite | 313 | 0.9000499 | 1.313273 | 8.564599 | 8.929971 | O 42.45; Si 22.81; Al 20; K 11.25; Fe 2.7; Mg 0.51; Na 0.18; Ba 0.1; | O 42.45; Si 22.81; Al 20; K 11.25; Fe 2.7; Mg 0.51; Na 0.18; Ba 0.1;
Biotite | 383 | 1.486666 | 1.297934 | 9.089281 | 11.47507 | O 39.71; Si 18.59; Fe 13.42; Al 11.84; K 8.59; Mg 7.82; Ca 0.02; Mn 0; | O 39.71; Si 18.59; Fe 13.42; Al 11.84; K 8.59; Mg 7.82; Ca 0.02; Mn 0;
Pyroxene | 1343 | 10.85051 | 10.81697 | 15.14815 | 17.36423 | O 42.48; Si 29.69; Mg 17.26; Fe 6.8; Ca 3.29; Al 0.45; K 0.02; Na 0.01; | O 42.48; Si 29.69; Mg 17.26; Fe 6.8; Ca 3.29; Al 0.45; K 0.02; Na 0.01;
Quartz | 990 | 14.54732 | 11.64582 | 20.16247 | 17.76492 | Si 54.95; O 44.77; Al 0.11; Fe 0.08; Ca 0.04; Na 0.03; K 0.01; | Si 54.95; O 44.77; Al 0.11; Fe 0.08; Ca 0.04; Na 0.03; K 0.01;
Chlorite | 840 | 6.824708 | 6.185098 | 15.12239 | 15.46832 | O 42.64; Fe 16.78; Si 14.63; Mg 13.45; Al 12.39; Ca 0.09; K 0.01; Mn 0; | O 42.64; Fe 16.78; Si 14.63; Mg 13.45; Al 12.39; Ca 0.09; K 0.01; Mn 0;
Actinolite | 1155 | 7.247629 | 6.809225 | 12.46785 | 14.77865 | O 39.36; Si 21.57; Fe 15.37; Ca 11.07; Mg 6.81; Al 5.65; Ti 0.16; Mn 0.01; P 0; | O 39.36; Si 21.57; Fe 15.37; Ca 11.07; Mg 6.81; Al 5.65; Ti 0.16; Mn 0.01; P 0;
Calcite | 178 | 1.90905 | 1.562889 | 15.51345 | 15.65279 | Ca 51; O 48.24; Fe 0.36; Mg 0.28; Mn 0.11; S 0.01; P 0; Ti 0; | Ca 51; O 48.24; Fe 0.36; Mg 0.28; Mn 0.11; S 0.01; P 0; Ti 0;
Sanidine | 901 | 1.345513 | 1.056824 | 6.553319 | 5.648468 | O 42.5; Si 30.16; Al 15.15; Na 5.72; K 4.54; Ca 1.2; Fe 0.61; Mg 0.12; P 0; | O 42.5; Si 30.16; Al 15.15; Na 5.72; K 4.54; Ca 1.2; Fe 0.61; Mg 0.12; P 0;
Pumpellyite | 622 | 1.698663 | 1.693411 | 7.632829 | 7.99889 | O 40.27; Ca 18.41; Si 18.35; Al 13.64; Fe 9.34; P 0; | O 40.27; Ca 18.41; Si 18.35; Al 13.64; Fe 9.34; P 0;
Ilmenite | 27 | 0.09499632 | 0.1377493 | 10.23234 | 8.450516 | Fe 39.53; Ti 33.09; O 27.33; S 0.06; | Fe 39.53; Ti 33.09; O 27.33; S 0.06;
Unclassified | 943 | 0.8324254 | 0 | 4.687636 | 3.658481 | O 32.47; Si 29.91; Al 9.43; Fe 7.3; Ca 5.25; Mg 5.01; K 2.78; Na 2.43; Cu 1.93; S 1.73; Ti 1.38; P 0.21; Ni 0.06; Ba 0.03; Mn 0.03; Zn 0.02; Pb 0.01; La 0.01; As 0.01; | O 32.47; Si 29.91; Al 9.43; Fe 7.3; Ca 5.25; Mg 5.01; K 2.78; Na 2.43; Cu 1.93; S 1.73; Ti 1.38; P 0.21; Ni 0.06; Ba 0.03; Mn 0.03; Zn 0.02; Pb 0.01; La 0.01; As 0.01;

## G1458
| Number | Area % | Weight % | Grain Size (µm) | Grain Size Std Dev (µm) | Average Composition | Assigned Composition
Chalcopyrite | 353 | 4.414198 | 5.406003 | 32.57234 | 28.35045 | Cu 36.01; Fe 34.04; S 29.6; O 0.28; Si 0.06; | Cu 36.01; Fe 34.04; S 29.6; O 0.28; Si 0.06;
Tenorite | 25 | 0.02028033 | 0.03882637 | 8.460582 | 8.538568 | Cu 85.6; O 14.4; | Cu 85.6; O 14.4;
Molybdenite | 9 | 0.1060108 | 0.1549283 | 40.02495 | 26.76731 | S 100; | S 100;
Chalcocite | 76 | 0.4152858 | 0.6858135 | 22.13953 | 21.34078 | Cu 79.66; S 19.33; Fe 1; | Cu 79.66; S 19.33; Fe 1;
Bornite | 92 | 0.4295742 | 0.6529081 | 19.21273 | 22.12089 | Cu 65.84; S 22.64; Fe 11.52; | Cu 65.84; S 22.64; Fe 11.52;
Pyrite/Pyrrhotite | 1046 | 23.56482 | 34.50741 | 51.06154 | 29.34766 | Fe 55.62; S 44.38; | Fe 55.62; S 44.38;
Sphalerite | 7 | 0.07328574 | 0.0873957 | 31.05866 | 28.04623 | Zn 62.93; S 29.93; Fe 7.14; | Zn 62.93; S 29.93; Fe 7.14;
Pumpellyite | 848 | 1.863025 | 1.796979 | 12.12017 | 13.95926 | O 39.98; Ca 19.01; Si 18.09; Al 13.73; Fe 9.2; | O 39.98; Ca 19.01; Si 18.09; Al 13.73; Fe 9.2;
Dolomite | 103 | 0.8328763 | 0.6938024 | 23.19282 | 26.21416 | O 51.89; Ca 31.16; Mg 12.5; Fe 4.28; Mn 0.13; Al 0.03; | O 51.89; Ca 31.16; Mg 12.5; Fe 4.28; Mn 0.13; Al 0.03;
Muscovite | 415 | 0.6402131 | 0.9038204 | 10.74035 | 12.1445 | O 42.42; Si 22.7; Al 19.63; K 11.32; Fe 3.05; Mg 0.57; Na 0.24; Ba 0.06; | O 42.42; Si 22.7; Al 19.63; K 11.32; Fe 3.05; Mg 0.57; Na 0.24; Ba 0.06;
Gypse_1 | 56 | 0.4346443 | 0.2934651 | 20.89657 | 24.7668 | O 41.46; Ca 36.52; S 22.02; | O 41.46; Ca 36.52; S 22.02;
Magnetite | 77 | 0.2645661 | 0.3982464 | 15.12738 | 16.11975 | Fe 75.82; O 24.05; S 0.11; Ti 0.01; | Fe 75.82; O 24.05; S 0.11; Ti 0.01;
Ilmenite | 57 | 0.1433451 | 0.2011103 | 11.43775 | 16.80374 | Fe 40.72; Ti 31.58; O 27.61; S 0.09; | Fe 40.72; Ti 31.58; O 27.61; S 0.09;
Apatite | 22 | 0.06545015 | 0.06045166 | 11.59103 | 13.30594 | Ca 46.71; O 36.88; P 16.41; | Ca 46.71; O 36.88; P 16.41;
Rutile | 29 | 0.05484907 | 0.07214268 | 9.320538 | 11.23372 | Ti 64.43; O 35.57; | Ti 64.43; O 35.57;
Titanite | 71 | 0.08388682 | 0.08704273 | 8.623466 | 8.294802 | O 37.38; Ti 25.73; Ca 22.56; Si 13.16; Al 1.17; | O 37.38; Ti 25.73; Ca 22.56; Si 13.16; Al 1.17;
Garnet | 163 | 0.1378141 | 0.1570972 | 6.340863 | 6.83961 | O 42.52; Si 30.15; Al 13.53; Fe 11.5; Mg 1.1; Ca 1.08; K 0.11; | O 42.52; Si 30.15; Al 13.53; Fe 11.5; Mg 1.1; Ca 1.08; K 0.11;
Calcite | 320 | 1.645933 | 1.303743 | 18.67824 | 20.90177 | Ca 50.59; O 48.58; Fe 0.37; Mg 0.34; Mn 0.1; S 0.01; Ti 0.01; P 0; | Ca 50.59; O 48.58; Fe 0.37; Mg 0.34; Mn 0.1; S 0.01; Ti 0.01; P 0;
Biotite | 622 | 1.807715 | 1.526997 | 14.52461 | 18.27491 | O 39.45; Si 18.87; Fe 13.27; Al 11.83; K 8.92; Mg 7.65; Ca 0.02; Mn 0; | O 39.45; Si 18.87; Fe 13.27; Al 11.83; K 8.92; Mg 7.65; Ca 0.02; Mn 0;
Chlorite | 1581 | 8.248102 | 7.232455 | 20.94373 | 22.19758 | O 42.89; Fe 16.03; Si 14.77; Mg 13.99; Al 12.21; Ca 0.1; K 0.01; Mn 0; | O 42.89; Fe 16.03; Si 14.77; Mg 13.99; Al 12.21; Ca 0.1; K 0.01; Mn 0;
Sanidine | 1475 | 1.40303 | 1.06623 | 8.772518 | 7.398679 | O 42.36; Si 30.43; Al 15.1; Na 5.82; K 4.54; Ca 0.99; Fe 0.6; Mg 0.13; P 0; | O 42.36; Si 30.43; Al 15.1; Na 5.82; K 4.54; Ca 0.99; Fe 0.6; Mg 0.13; P 0;
Plagioclase | 2273 | 25.21859 | 19.16481 | 34.07001 | 27.456 | O 42.68; Si 32.64; Al 13.83; Na 8.36; Ca 2.21; Fe 0.18; K 0.05; Mg 0.05; P 0; | O 42.68; Si 32.64; Al 13.83; Na 8.36; Ca 2.21; Fe 0.18; K 0.05; Mg 0.05; P 0;
Actinolite | 1519 | 5.585848 | 5.077617 | 16.80992 | 19.95369 | O 39.79; Si 21.62; Fe 14.62; Ca 10.83; Mg 7.18; Al 5.76; Ti 0.2; Mn 0.01; P 0; | O 39.79; Si 21.62; Fe 14.62; Ca 10.83; Mg 7.18; Al 5.76; Ti 0.2; Mn 0.01; P 0;
Quartz | 1358 | 12.92548 | 10.01159 | 28.73962 | 26.44307 | Si 55.08; O 44.62; Al 0.13; Fe 0.08; Ca 0.05; Na 0.03; K 0.01; | Si 55.08; O 44.62; Al 0.13; Fe 0.08; Ca 0.05; Na 0.03; K 0.01;
Orthoclase | 163 | 0.3074314 | 0.2300375 | 11.42106 | 13.13976 | O 39.4; Si 32.14; K 15.41; Al 12.29; Na 0.61; Mg 0.07; Ba 0.06; Ca 0.01; | O 39.4; Si 32.14; K 15.41; Al 12.29; Na 0.61; Mg 0.07; Ba 0.06; Ca 0.01;
Kaolinite | 5 | 0.002304583 | 0.001751363 | 5.000015 | 0 | O 47.27; Si 29.71; Al 19.88; Ca 2.29; Fe 0.37; K 0.31; Mg 0.17; | O 47.27; Si 29.71; Al 19.88; Ca 2.29; Fe 0.37; K 0.31; Mg 0.17;
Pyroxene | 1808 | 8.48824 | 8.187325 | 19.99872 | 22.55344 | O 42.44; Si 30.34; Mg 17.51; Fe 6.44; Ca 2.7; Al 0.53; K 0.02; Na 0.01; | O 42.44; Si 30.34; Mg 17.51; Fe 6.44; Ca 2.7; Al 0.53; K 0.02; Na 0.01;
Unclassified | 1043 | 0.823197 | 0 | 7.593987 | 8.113716 | O 33.89; Si 27.08; Al 9.13; Fe 6.03; S 5.25; Cu 4.72; Ca 4.71; K 2.98; Mg 2.54; Na 1.83; Ti 1.23; As 0.25; Zn 0.22; Ba 0.05; P 0.04; Pb 0.02; Ce 0.01; Mn 0.01; Ni 0.01; La 0.01; | O 33.89; Si 27.08; Al 9.13; Fe 6.03; S 5.25; Cu 4.72; Ca 4.71; K 2.98; Mg 2.54; Na 1.83; Ti 1.23; As 0.25; Zn 0.22; Ba 0.05; P 0.04; Pb 0.02; Ce 0.01; Mn 0.01; Ni 0.01; La 0.01;

## G1459
| Number | Area % | Weight % | Grain Size (µm) | Grain Size Std Dev (µm) | Average Composition | Assigned Composition
Pyrite/Pyrrhotite | 1314 | 28.63645 | 40.96741 | 78.42942 | 43.55187 | Fe 55.05; S 44.95; | Fe 55.05; S 44.95;
Sphalerite | 12 | 0.1183387 | 0.1378696 | 44.65012 | 36.47854 | Zn 60.9; S 30.83; Fe 8.28; | Zn 60.9; S 30.83; Fe 8.28;
Bornite | 115 | 0.5567988 | 0.8267672 | 30.34889 | 36.65687 | Cu 65.84; S 22.49; Fe 11.67; | Cu 65.84; S 22.49; Fe 11.67;
Molybdenite | 18 | 0.130476 | 0.1862869 | 34.65258 | 36.24953 | S 100; | S 100;
Chalcocite | 113 | 0.4498388 | 0.7257498 | 30.65246 | 29.66583 | Cu 79.8; S 19.15; Fe 1.05; | Cu 79.8; S 19.15; Fe 1.05;
Chalcopyrite | 593 | 6.281434 | 7.51544 | 45.71997 | 41.15153 | Cu 35.78; Fe 34.32; S 29.65; O 0.18; Si 0.08; | Cu 35.78; Fe 34.32; S 29.65; O 0.18; Si 0.08;
Tenorite | 34 | 0.02579177 | 0.04823964 | 10.14531 | 9.448644 | Cu 81.8; O 18.2; | Cu 81.8; O 18.2;
Actinolite | 2024 | 5.357482 | 4.757761 | 21.90206 | 25.80397 | O 39.61; Si 21.26; Fe 15.4; Ca 10.48; Mg 6.68; Al 6.38; Ti 0.19; Mn 0.01; P 0; | O 39.61; Si 21.26; Fe 15.4; Ca 10.48; Mg 6.68; Al 6.38; Ti 0.19; Mn 0.01; P 0;
Biotite | 841 | 1.099185 | 0.9070893 | 14.45589 | 19.2602 | O 40.42; Si 20.36; Al 12.76; Fe 11.05; K 9.04; Mg 6.33; Ca 0.03; Mn 0; | O 40.42; Si 20.36; Al 12.76; Fe 11.05; K 9.04; Mg 6.33; Ca 0.03; Mn 0;
Dolomite | 134 | 0.8621278 | 0.7016138 | 32.57775 | 35.28598 | O 51.68; Ca 31.4; Mg 12.6; Fe 4.13; Mn 0.13; Al 0.06; | O 51.68; Ca 31.4; Mg 12.6; Fe 4.13; Mn 0.13; Al 0.06;
Orthoclase | 234 | 0.3186042 | 0.2329019 | 14.09196 | 16.4632 | O 39.51; Si 32.02; K 15.64; Al 12.23; Na 0.46; Mg 0.08; Ba 0.04; Ca 0.01; | O 39.51; Si 32.02; K 15.64; Al 12.23; Na 0.46; Mg 0.08; Ba 0.04; Ca 0.01;
Calcite | 480 | 1.44927 | 1.121502 | 20.31606 | 25.03128 | Ca 50; O 48.92; Mg 0.48; Fe 0.45; Mn 0.11; S 0.03; Ti 0.02; P 0; | Ca 50; O 48.92; Mg 0.48; Fe 0.45; Mn 0.11; S 0.03; Ti 0.02; P 0;
Magnetite | 87 | 0.118718 | 0.1745844 | 15.46811 | 13.97164 | Fe 75.78; O 24.1; S 0.1; Ti 0.02; | Fe 75.78; O 24.1; S 0.1; Ti 0.02;
Apatite | 45 | 0.1263038 | 0.1139686 | 19.71902 | 24.39241 | Ca 47.16; O 36.46; P 16.38; | Ca 47.16; O 36.46; P 16.38;
Gypse_1 | 64 | 0.1585435 | 0.1045784 | 16.46657 | 23.24786 | O 42.12; Ca 36.37; S 21.51; | O 42.12; Ca 36.37; S 21.51;
Ilmenite | 83 | 0.07130666 | 0.09773563 | 12.43254 | 9.53089 | Fe 36.02; Ti 33.98; O 29.92; S 0.08; | Fe 36.02; Ti 33.98; O 29.92; S 0.08;
Zircon | 6 | 0.003034326 | 0.004072318 | 9.817113 | 4.458967 | Zr 56.78; O 26.91; Si 16.31; | Zr 56.78; O 26.91; Si 16.31;
Rutile | 55 | 0.05006638 | 0.06433396 | 12.69461 | 15.19684 | Ti 55.26; O 44.74; | Ti 55.26; O 44.74;
Pumpellyite | 1342 | 1.903281 | 1.793488 | 14.6929 | 16.45402 | O 40; Ca 18.7; Si 18.34; Al 13.59; Fe 9.36; P 0; | O 40; Ca 18.7; Si 18.34; Al 13.59; Fe 9.36; P 0;
Quartz | 1664 | 12.63417 | 9.560362 | 37.54874 | 37.12165 | Si 55.13; O 44.53; Al 0.15; Fe 0.08; Ca 0.06; Na 0.04; K 0.02; | Si 55.13; O 44.53; Al 0.15; Fe 0.08; Ca 0.06; Na 0.04; K 0.02;
Garnet | 288 | 0.1551299 | 0.1727594 | 8.886864 | 6.902859 | O 42.77; Si 30.39; Al 13.1; Fe 11.72; Ca 1.19; Mg 0.72; K 0.12; | O 42.77; Si 30.39; Al 13.1; Fe 11.72; Ca 1.19; Mg 0.72; K 0.12;
Chlorite | 1859 | 5.08022 | 4.351965 | 22.30153 | 25.85921 | O 43.22; Si 15.62; Fe 15.16; Mg 14.08; Al 11.76; Ca 0.14; K 0.01; Mn 0; | O 43.22; Si 15.62; Fe 15.16; Mg 14.08; Al 11.76; Ca 0.14; K 0.01; Mn 0;
Titanite | 117 | 0.1528542 | 0.1549484 | 13.87889 | 13.12724 | O 37.39; Ti 25.25; Ca 23.14; Si 13.27; Al 0.96; | O 37.39; Ti 25.25; Ca 23.14; Si 13.27; Al 0.96;
Pyroxene | 1678 | 3.970795 | 3.741734 | 19.95472 | 24.90909 | O 42.81; Si 30.05; Mg 16.27; Fe 6.95; Ca 2.99; Al 0.88; K 0.04; Na 0.01; | O 42.81; Si 30.05; Mg 16.27; Fe 6.95; Ca 2.99; Al 0.88; K 0.04; Na 0.01;
Sanidine | 2438 | 1.761047 | 1.307452 | 11.97203 | 9.442825 | O 42.38; Si 30.22; Al 15.32; Na 5.78; K 4.54; Ca 0.99; Fe 0.62; Mg 0.15; P 0; | O 42.38; Si 30.22; Al 15.32; Na 5.78; K 4.54; Ca 0.99; Fe 0.62; Mg 0.15; P 0;
Muscovite | 798 | 0.64707 | 0.8924419 | 11.75954 | 11.5317 | O 43.23; Si 22.63; Al 19.52; K 11.05; Fe 2.7; Mg 0.47; Na 0.29; Ba 0.12; | O 43.23; Si 22.63; Al 19.52; K 11.05; Fe 2.7; Mg 0.47; Na 0.29; Ba 0.12;
Plagioclase | 2689 | 25.97497 | 19.28457 | 47.9136 | 42.29119 | O 42.66; Si 32.6; Al 13.85; Na 8.32; Ca 2.25; Fe 0.19; K 0.07; Mg 0.06; P 0; | O 42.66; Si 32.6; Al 13.85; Na 8.32; Ca 2.25; Fe 0.19; K 0.07; Mg 0.06; P 0;
Kaolinite | 28 | 0.07054808 | 0.05237694 | 17.63235 | 25.89117 | O 45.81; Si 29.43; Al 23.79; Fe 0.7; Ca 0.17; K 0.07; Mg 0.03; | O 45.81; Si 29.43; Al 23.79; Fe 0.7; Ca 0.17; K 0.07; Mg 0.03;
Not Analysed | 180 | 0.09330552 | 0 | 9.77406 | 5.652845
Unclassified | 1372 | 1.742841 | 0 | 13.01081 | 16.09342 | O 67.17; Si 11.27; Al 3.9; Fe 3.69; S 2.91; Cu 2.69; Ca 2.61; K 1.25; Mg 0.73; Na 0.63; Zn 0.5; Mn 0.47; Ti 0.35; Co 0.3; Ni 0.29; As 0.24; Zr 0.24; Ce 0.17; Nd 0.16; P 0.15; Pb 0.15; La 0.06; Ba 0.05; | O 67.17; Si 11.27; Al 3.9; Fe 3.69; S 2.91; Cu 2.69; Ca 2.61; K 1.25; Mg 0.73; Na 0.63; Zn 0.5; Mn 0.47; Ti 0.35; Co 0.3; Ni 0.29; As 0.24; Zr 0.24; Ce 0.17; Nd 0.16; P 0.15; Pb 0.15; La 0.06; Ba 0.05;

## G1460
| Number | Area % | Weight % | Grain Size (µm) | Grain Size Std Dev (µm) | Average Composition | Assigned Composition
Pyrite/Pyrrhotite | 715 | 15.0122 | 24.19178 | 93.90042 | 61.16516 | Fe 54.97; S 45.03; | Fe 54.97; S 45.03;
Tenorite | 8 | 0.003609245 | 0.007604022 | 9.998756 | 1.215363e-07 | Cu 85.67; O 14.33; | Cu 85.67; O 14.33;
Bornite | 56 | 0.258061 | 0.4316299 | 37.67015 | 39.94644 | Cu 65.07; S 22.65; Fe 12.27; | Cu 65.07; S 22.65; Fe 12.27;
Chalcocite | 34 | 0.06541757 | 0.1188854 | 27.55057 | 24.06883 | Cu 77.68; S 20.74; Fe 1.57; | Cu 77.68; S 20.74; Fe 1.57;
Sphalerite | 3 | 0.02255778 | 0.02960345 | 55.38611 | 66.74282 | Zn 60.89; S 30.09; Fe 9.02; | Zn 60.89; S 30.09; Fe 9.02;
Chalcopyrite | 361 | 3.516307 | 4.738998 | 54.22149 | 52.9936 | Cu 35.7; Fe 34.26; S 29.7; O 0.22; Si 0.11; | Cu 35.7; Fe 34.26; S 29.7; O 0.22; Si 0.11;
Molybdenite | 5 | 0.02075316 | 0.03337643 | 38.7363 | 40.82769 | S 100; | S 100;
Chlorite | 2141 | 5.515378 | 5.32209 | 27.30429 | 34.55897 | O 43.02; Fe 15.88; Si 15.54; Mg 13.23; Al 12.16; Ca 0.15; K 0.02; Mn 0; | O 43.02; Fe 15.88; Si 15.54; Mg 13.23; Al 12.16; Ca 0.15; K 0.02; Mn 0;
Garnet | 346 | 0.2188105 | 0.2744849 | 13.01409 | 8.295962 | O 42.67; Si 30.5; Al 12.97; Fe 11.87; Ca 1.07; Mg 0.78; K 0.14; | O 42.67; Si 30.5; Al 12.97; Fe 11.87; Ca 1.07; Mg 0.78; K 0.14;
Calcite | 552 | 1.576338 | 1.374056 | 24.91911 | 31.19818 | Ca 50.2; O 48.9; Mg 0.39; Fe 0.38; Mn 0.09; S 0.03; P 0.01; Ti 0; | Ca 50.2; O 48.9; Mg 0.39; Fe 0.38; Mn 0.09; S 0.03; P 0.01; Ti 0;
Apatite | 53 | 0.05278521 | 0.05365189 | 17.33602 | 13.68691 | Ca 45.3; O 38.73; P 15.97; | Ca 45.3; O 38.73; P 15.97;
Rutile | 61 | 0.05819908 | 0.08423922 | 16.93308 | 13.45484 | Ti 60.02; O 39.98; | Ti 60.02; O 39.98;
Gypse_1 | 108 | 0.1714391 | 0.1273819 | 19.10386 | 21.79232 | O 43.37; Ca 35.26; S 21.37; | O 43.37; Ca 35.26; S 21.37;
Dolomite | 132 | 0.742151 | 0.6803351 | 39.98678 | 41.2529 | O 52; Ca 31.32; Mg 12.44; Fe 4.04; Mn 0.12; Al 0.08; | O 52; Ca 31.32; Mg 12.44; Fe 4.04; Mn 0.12; Al 0.08;
Zircon | 5 | 0.002255778 | 0.003410201 | 9.998756 | 1.607775e-07 | Zr 49.04; O 32.33; Si 18.63; | Zr 49.04; O 32.33; Si 18.63;
Magnetite | 141 | 0.147979 | 0.2451281 | 18.2929 | 15.13844 | Fe 73.34; O 26.46; S 0.18; Ti 0.02; | Fe 73.34; O 26.46; S 0.18; Ti 0.02;
Kaolinite | 46 | 0.06992912 | 0.05848132 | 20.73332 | 23.08714 | O 45.25; Si 31.22; Al 22.59; Fe 0.47; Ca 0.25; K 0.16; Mg 0.04; | O 45.25; Si 31.22; Al 22.59; Fe 0.47; Ca 0.25; K 0.16; Mg 0.04;
Ilmenite | 83 | 0.0843661 | 0.1302552 | 17.63561 | 12.27375 | Fe 38.54; Ti 31.76; O 29.62; S 0.09; | Fe 38.54; Ti 31.76; O 29.62; S 0.09;
Titanite | 135 | 0.1660253 | 0.1895781 | 19.82666 | 18.43401 | O 37.77; Ti 25.76; Ca 22.1; Si 13.2; Al 1.17; | O 37.77; Ti 25.76; Ca 22.1; Si 13.2; Al 1.17;
Orthoclase | 422 | 0.6559803 | 0.5401526 | 20.56586 | 23.95339 | O 39.45; Si 32.17; K 15.66; Al 12.17; Na 0.44; Mg 0.07; Ba 0.03; Ca 0; | O 39.45; Si 32.17; K 15.66; Al 12.17; Na 0.44; Mg 0.07; Ba 0.03; Ca 0;
Quartz | 1895 | 15.17101 | 12.93142 | 49.35777 | 53.64147 | Si 55.08; O 44.58; Al 0.17; Fe 0.06; Ca 0.05; Na 0.04; K 0.03; | Si 55.08; O 44.58; Al 0.17; Fe 0.06; Ca 0.05; Na 0.04; K 0.03;
Muscovite | 1257 | 1.20639 | 1.87422 | 17.32378 | 16.11746 | O 43.18; Si 22.76; Al 19.54; K 11.1; Fe 2.56; Mg 0.49; Na 0.29; Ba 0.1; | O 43.18; Si 22.76; Al 19.54; K 11.1; Fe 2.56; Mg 0.49; Na 0.29; Ba 0.1;
Pyroxene | 1474 | 3.139592 | 3.332521 | 23.65687 | 31.55909 | O 42.7; Si 30.06; Mg 15.42; Fe 7.51; Ca 3.09; Al 1.11; K 0.08; Na 0.01; | O 42.7; Si 30.06; Mg 15.42; Fe 7.51; Ca 3.09; Al 1.11; K 0.08; Na 0.01;
Pumpellyite | 1749 | 2.014861 | 2.138675 | 18.01253 | 17.17613 | O 40.51; Si 18.85; Ca 18.02; Al 13.56; Fe 9.05; P 0; | O 40.51; Si 18.85; Ca 18.02; Al 13.56; Fe 9.05; P 0;
Plagioclase | 3097 | 37.76082 | 31.57916 | 67.3791 | 64.78105 | O 42.67; Si 32.74; Al 13.8; Na 8.43; Ca 2.04; Fe 0.17; K 0.08; Mg 0.06; P 0; | O 42.67; Si 32.74; Al 13.8; Na 8.43; Ca 2.04; Fe 0.17; K 0.08; Mg 0.06; P 0;
Sanidine | 3303 | 2.888298 | 2.415467 | 17.07468 | 14.96964 | O 42.35; Si 30.3; Al 15.32; Na 5.8; K 4.6; Ca 0.84; Fe 0.63; Mg 0.15; P 0; | O 42.35; Si 30.3; Al 15.32; Na 5.8; K 4.6; Ca 0.84; Fe 0.63; Mg 0.15; P 0;
Biotite | 1324 | 1.674239 | 1.556327 | 19.28813 | 21.36778 | O 40.88; Si 20.65; Al 13.19; Fe 10.56; K 8.67; Mg 6.02; Ca 0.02; Mn 0; | O 40.88; Si 20.65; Al 13.19; Fe 10.56; K 8.67; Mg 6.02; Ca 0.02; Mn 0;
Actinolite | 1947 | 5.535228 | 5.537091 | 29.45631 | 34.43581 | O 39.9; Si 21.42; Fe 14.92; Ca 10.28; Mg 6.78; Al 6.52; Ti 0.17; Mn 0.01; P 0; | O 39.9; Si 21.42; Fe 14.92; Ca 10.28; Mg 6.78; Al 6.52; Ti 0.17; Mn 0.01; P 0;
Not Analysed | 177 | 0.1046681 | 0 | 13.37577 | 7.102247
Unclassified | 1456 | 2.144343 | 0 | 17.80964 | 22.92353 | O 67.31; Si 12.3; Fe 4.44; Al 4.25; Ca 2.22; K 1.94; Cu 1.79; S 1.52; Mg 0.7; Na 0.61; Zn 0.5; Mn 0.46; Ni 0.41; Ti 0.32; Co 0.29; Pb 0.26; As 0.19; Zr 0.13; Nd 0.12; Ce 0.11; P 0.08; La 0.03; Ba 0.01; | O 67.31; Si 12.3; Fe 4.44; Al 4.25; Ca 2.22; K 1.94; Cu 1.79; S 1.52; Mg 0.7; Na 0.61; Zn 0.5; Mn 0.46; Ni 0.41; Ti 0.32; Co 0.29; Pb 0.26; As 0.19; Zr 0.13; Nd 0.12; Ce 0.11; P 0.08; La 0.03; Ba 0.01;

## Ref échantillons
Flux | Feed | Feed | Feed | Feed | Feed | Feed | Concentré | Concentré | Concentré | Concentré | Concentré
Nom échantillon | Exp1_Alim -25 µm | Exp1_Alim +25 µm | Exp1_Alim +45 µm | Exp1_Alim +75 µm | Exp1_Alim +106 µm | Exp1_Alim +150 µm | Exp1_conc -25 µm | Exp1_conc +25 µm | Exp1_conc +45 µm | Exp1_conc +75 µm | Exp1_conc +106 µm
Ref GeMMe | G1450 | G1451 | G1452 | G1453 | G1454 | G1455 | G1456 | G1457 | G1458 | G1459 | G1460